## Sheet1
序号 | 标题 | 段落 | 弹丸类型或名称 | 弹体材料 | 弹丸质量 | 弹丸直径 | 弹丸长度 | 弹丸速度 | 靶标种类 | 靶标密度 | 发射炮类型 | 侵彻深度
1 | 助推钻地弹对混凝土目标侵彻效应的数值模拟 | 为了分析某种结构助推钻地弹的侵彻效果，本文作者首先进行了无助推结构，即纯动能钻地弹侵彻试验。 | 某种结构助推钻地弹==纯动能钻地弹
|  | 本文试验设计的助推钻地弹上的助推装置能够在弹丸侵彻过程中提供很大的推力，并推动弹丸短时间内做变加速运动。 | 助推钻地弹==弹丸
2 | 素混凝土及钢纤维混凝土在弹体侵彻作用下的三维数值模拟 | 所有靶板均为直径500ｍｍ，高250ｍｍ 的圆柱体，外边界用钢板进行固结，弹体采用半球头脱壳尾翼稳定穿甲弹，长113ｍｍ，直径14.5ｍｍ，设计质量290ｇ弹体垂直入射靶板． | 半球头脱壳尾翼稳定穿甲弹
3 | 侵彻混凝土的三维测试系统设计研究 | 试验环境参数为：某一发弹重为3.37 kg、弹长为320 mm。 | 某一发弹
5 | 绿色超高性能纤维增强水泥基防护材料抗侵彻、 抗爆炸试验研究 | 应用某院自行研制的穿甲弹，该弹不装弹药时质量为0.34±0.01kg(见图1)，对靶体进行中速(510m/s)和高速(850m/s)抗侵彻试验。 | 某院自行研制的穿甲弹
6 | 基于Forrestal 侵彻试验的数值模拟研究 | 弹丸形状为尖卵形，其CRH=3.0，质量为13kg，直径d=76.2mm，长为530.73mm，材料为4340Rc45高强度钢。弹丸认为是刚性的，忽略其在侵彻过程中的质量损失和变形。 | 尖卵形
8 | 弹性弹体侵彻混凝土靶板的过载特性研究 | 弹体为6.0CRH卵形弹体,弹体杆长为320mm,直径为45mm。 | 卵形弹弹体
9 | 弹丸侵彻高强度混凝土的高速摄影试验研究 | 弹丸头部呈卵形（弹形系数CRH=3），弹长120mm，直径f20mm，其材料选用45#钢，热处理后屈服强度不小于355MPa，重约0.250kg。为保证弹丸在轻气炮内射弹定心和闭气效果，将弹丸安放在弹托上。 | 卵形
10 | 弹体斜侵彻混凝土靶的实验研究及其数值模拟 | 实验弹体直径为10mm，弹长为70mm，CRH（弹体头部曲率半径与弹体直径之比）为4，质量为80g。 | 实验弹体
11 | 弹体斜侵彻多层间隔混凝土靶实验和数值模拟 | 实验弹体头部为双卵形，长径比为7.4．混凝土靶板共8层，靶厚与弹径的比值分别为2.5（第1层靶体）和1.5（其余7层靶体）。 | 双卵形
|  | 判读高速录像图像，得到实验弹体以1090m/s的速度着靶，着靶时弹体轴线与水平的夹角为0°，弹体速度方向斜向上，与水平夹角1°。 | 实验弹体
13 | 弹体侵彻混凝土开坑阶段阻力的计算 | 图４为P3型和P4型两种弹体的实物图，其曲率半径分别为3和4，弹身直径均为10mm，长径比为7，弹体材料为35CrMnCi高强度合金钢，通过改变弹体内部开孔深度，确保弹体质量为80g。 | P3型==P4型
14 | 弹体侵彻混凝土的临界跳弹 | 小尺寸模拟弹直径为50mm，长度为416mm，重量约3.6kg，弹体内装填模拟装药，如图3所示。 | 小尺寸模拟弹
|  | 进行了20余发实验弹撞击钢筋混凝土靶板实验，撞靶速度范围为250~430m/s，撞靶倾角范围为30°～45°。图5给出了弹体分别在约250和420m/s速度下撞击30MPa钢筋混凝土靶未跳弹和跳弹情况的典型实验图片。 | 实验弹
|  | 试验弹体侵彻60MPa钢筋混凝土靶板实验11发，速度约260、310、340、380和420m/s。 | 试验弹体
|  | 长杆弹丸侵彻30MPa钢筋混凝土靶板实验10发，速度约260、300、340、380和420m/s。 | 长杆弹丸
|  | 张德志等[2]开展了动能弹侵彻花岗岩的试验研究，采用的花岗岩力学参数为：抗压强度154 MPa，弹性模量6.6×104 MPa，泊松比0.23，密度2.66g/cm3。 | 动能弹
17 | 靶板厚度对卵形弹丸垂直贯穿中等厚度混凝土靶的影响 | 为了研究卵形弹丸的贯穿中等厚度混凝土靶体的靶体厚度对剩余速度的影响规律，本文中利用火炮发射平台，采用次口径发射技术，开展了60 mm 直径弹丸贯穿不同厚度混凝土靶的实验研究。 | 卵形弹丸
|  | 实验弹体为60mm 直径，弹长为300mm，长径比为5的杆式弹丸。 | 实验弹体==杆式弹丸
18 | 弹体高速侵彻两种强度混凝土靶的对比研究 | 采用的弹体为空心结构弹，弹长为105 mm，直径为15 mm，壁厚为3. 5 mm，质量为100 g，弹头形状为尖卵形，其弹尖顶部半径与直径的比值CＲH 值为3，如图1 所示。 | 空心结构弹==尖卵形
19 | 弹体高速侵彻混凝土的数值模拟及实验研究 | 进行了100 mm 直径弹体800 m/s 速度下侵彻混凝土靶的试验, 得到了大尺寸弹体高速侵彻1 m 直径混凝土间隔靶的结果. | 大尺寸弹体
|  | 1#号弹体的初始侵彻速度为819.7 m/s; 第1 块靶板完全破碎, 外箍铁皮部分撕裂; 弹道在靶标内发生偏转, 从第2 块靶板和和第3 块靶之间近似垂直飞出. | 1#号弹体
|  | 2#号弹体的着靶速度为741.6 m/s; 第1 块靶板完全破碎, 外箍铁皮撕开; 弹道未发生偏转, 弹体留在第 2 块靶板中, 开坑直径约为44 cm, 近乎靶板的一半. | 2#号弹体
|  | 3#号弹体的着靶速度为813.4 m/s; 第1 块靶板和第2 块靶板完全破碎, 外箍铁皮撕开; 弹体穿透第3 块靶板外箍铁皮并向下偏转, 斜钻入地下土中约1m 深. | 3#号弹体
|  | 4#号弹体的着靶速度为768 m/s; 第1 块靶板完全破碎, 外箍铁皮完全撕开并被掀飞; 弹道发生反向偏转, 弹体从第2 块靶板穿出落在靶板附近地面上;回收的弹体一侧光滑另一侧粗糙, 表明弹体侵彻过程中受力不均. | 4#号弹体
|  | 本文主要研究大尺寸弹体侵彻混凝土靶问题,进行了100 mm 直径弹体, 800 m/s 速度下侵彻凝土靶的打靶实验, 得到了4 发侵彻结果。 | 大尺寸弹体
20 | 弹体高速侵彻钢筋混凝土的实验与数值模拟研究 | 为了得到钢筋混凝土目标在动能弹高速冲击作用下的破坏数据，基于大口径发射平台进行了100mm 口径卵形弹体高速侵彻钢筋混凝土靶体的实验，弹体质量为5.4 kg。 | 100mm 口径卵形弹体
|  | 本文中开展100mm 口径卵形弹高速(1345～1384 m/s) 侵彻钢筋混凝土靶体的实验，并通过“钢筋混凝土全体单元分离式共节点建模方法”建立钢筋混凝土靶体的模型，结合RHT 本构模型开展数值模拟对实验结果进行分析。 | 100mm 口径卵形弹
|  | 试验弹丸直径为100mm，长度为192 mm，如图1 所示，弹体质量为5.4kg，弹体材质为PCrNi3moV，屈服强度为835MPa，密度为7580kg/m3。 | 试验弹丸
|  | 试验弹体通过大口径火炮发射，弹体初速为1345～1384 m/s，高速摄影采样频率为10000 s−1，即每帧间隔100μs。 | 试验弹体
|  | 为了研究复合靶抗侵彻性能，本文采用12.7mm穿甲弹，其弹芯尖卵形头部曲率半径比值为3、直径为10.8mm，质量为30g，对均质装甲钢的侵彻威力约为30mm | 12.7mm穿甲弹
|  | 为了研究复合靶抗侵彻性能，本文采用∶4.7底推式杆式模拟弹，即长杆弹，其直径为6mm，弹头长度13mm，质量为44.5g，对均质装甲钢的侵彻威力约为70mm。 | 4.7底推式杆式模拟弹==长杆弹
|  | 穿甲弹侵彻复合靶试验结果见表2，由于混凝土浇筑中存在缩水现象，不同试验号的靶体厚度稍有差别，820m/s左右撞击速度侵彻，得到的背靶侵彻深度分别为1.74mm、10mm和0mm． | 穿甲弹
|  | 西方国家最近研制的巨型钻地弹，长度达6m、重约13.6t，内部装药重达2.3t，能穿透厚度达60m的C35钢筋混凝土或40m的中等硬度岩石。 | 巨型钻地弹
|  | 弹体为新型缩比钻地弹，弹体材料为DT300高强度合金钢，抗拉强度为1810MPa，内部装填物为高分子惰性材料，弹体直径25mm，长径比为6，弹壳壁厚与弹径比为0.15，弹体质量约340g，如图2所示。 | 新型缩比钻地弹
28 | 薄壁弹体高速侵彻钢筋混凝土实验研究 | 在100ｍｍ口径的火炮上，开展了8kg弹体高速侵彻钢筋混凝土靶实验，考核了弹体的结构强度和侵彻能力。结果表明：薄壁弹体高速侵彻钢筋混凝土靶板后结构完整，在1020m/s和1200m/s速度下具备穿透2.4ｍ和2.8ｍ钢筋混凝土靶的能力。 | 弹体==薄壁弹体
|  | 本文优化设计了一种薄壁侵彻结构弹，开展了速度为1020m/s和1200m/s的高速侵靶实验，分析了弹靶的变形情况和侵彻过程，考核了弹体的结构强度和侵彻能力。 | 薄壁侵彻结构弹
|  | 实验弹主要由壳体、模拟炸药和尾盖组成，弹重约8kg，长度约为450mm，头型系数为3，中段直径约为67mm，尾部直径约72mm，径厚比约为1∶10，装填比约为10％。 | 实验弹
|  | 测量发现，实验1＃弹体穿透2.3ｍ 钢筋混凝土靶后，继续侵彻挡靶约0.1ｍ，总侵彻深度约为2.4ｍ。 | 实验1＃弹体
|  | 实验2＃弹体穿透2.3m钢筋混凝土靶和0.5m挡靶后，嵌入到回收舱内的木材中，说明弹体在穿透2.8m钢筋混凝土靶板后有继续侵彻的能力，认为侵彻深度约2.8m。实验弹穿靶状态如图12所示。 | 实验2＃弹体
32 | 不同介质侵彻过载特征参量有限元仿真方法 | 在靶场试验中发射 62 mm 试验弹，炮口到靶板距离为10 m，靶板尺寸为 Φ1.2 m ×0.5 m，弹体垂直侵彻抗压强度为25 MPa 的混凝土靶板，着靶速度 为600m/s，其侵彻实测过载曲线如图5所示，仿真过载曲线如图6所示。 | 62 mm 试验弹
33 | 侵深控制结构设计与数值仿真研究 | 这里的实验弹就是上面设计的弹原型，头弹杆圆柱部分直径 27mm，弹重16kg，弹丸材料为 35CrMnSi，密度 7850 kg /m3。 | 实验弹
35 | 刚性弹丸侵彻钢筋混凝土的实验和简化分析模型 | 本文首先进行了Φ57mm半穿甲弹垂直侵彻钢筋混凝土的实验研究 ,得到了弹丸的成坑深度、最大侵彻深度和过载时程曲线等实验数据 。 | Φ57mm半穿甲弹
|  | 实验采用的弹丸为Φ5 7 mm的半穿甲弹 , 曲径比4 .0 , 弹长4 5 6 .4 mm ,弹 重约为4.43 kg ,弹尾为张开式尾翼,材料为30CrMnSi 。 | Φ5 7 mm的半穿甲弹
采用的弹体为长杆弹，弹长为105 mm，直径为15 mm，壁厚为3. 5 mm，质量为100 g，弹头形状为尖卵形。
实验采用Φ57滑膛炮,弹速控制在300m/s~ 400m/s。实验中,在弹丸弹道方向上垂直布置4层网靶和HG202多路数字测时仪 , 将测到的速度取平均作为弹丸的撞靶速度 。用纸靶测量弹丸的撞靶姿态 。实验后对靶板的破坏情况进行拍摄和分析 , 测量成坑深度、最大侵彻深度 、成坑口径以及剥落直径等参数 , 从回收的弹体中取出过载记录仪 , 并对测试数据进行回放和处理 。
36 | 动能弹垂直侵彻混凝土的实验研究及其数值模拟 | 靶体采用预先配置好的混凝土材料制作,其抗压强度 σt =85 MPa, 密度 ρ=2560 kg/m3, 泊松比 υ=0.24;靶体直径为Φ 1500 mm,厚度为 800mm。试件外箍钢模板。
试验采用Φ30 mm炮平射, 并采用高速摄影机摄取弹头 着靶姿态, 使用网靶和 HG202G-3型测时仪测量弹体飞行速度, 试验装置如图1所示。
37 | 弹体高速侵彻混凝土质量侵蚀实验研究_杨建超 | 弹体材料为60Si2Mn，加工时对材料进行淬火处理 ，淬火后屈服强度为 1300MPa。弹体实心 ，弹头卵形 ，弹径 D :1 4 mm ，全弹长细比 (L / D ) 为1 0 ∶ 1 ，卵形头部长细比 (L n / D )2 ∶ 1。外形如图1所示 。
选用Φ1000mm素混凝土圆筒靶作为试验靶体，靶体外采用5mm厚钢板箍紧，靶径与弹径之比远大于30，可以忽略靶体边界的影响[5]，同时又考虑了弹体在靶中侵彻弹道的变化，保证弹体不 会从侧边飞出。靶体长度根据弹体侵彻能力确定，确保靶体背面 不出现震塌。混凝土强度为C30、C45、C60、C80四种强度等级，各制作5块，总共20块。28d养护后的实测平均无侧限抗压强度分别为34.8MPa、48.6MPa、61.3MPa和76.4MPa。由于弹体直径仅为14mm，为防止混凝土骨料(石子)对弹体侵彻产生影响，均采用粒径为2~5mm石子浇筑。
试验系统包括发射、回收以及测试系统三个部分。以35mm高速弹道炮作为发射设备，采用光电测速仪测量弹体速度，利用高速摄像机和X光机拍摄弹体飞行姿态。试验现场布置如图2所示。
Φ35mm高速弹道炮发射能力为:满口径发射弹体质量为0.55kg时，弹体初速≥1255m/s;次口径发射弹体质量为0.15kg时，弹体初速≥1400m/s。
38 | 杆弹侵彻钢纤维混凝土实验研究 | 钢纤维混凝土靶体基体强度为40MPa,钢纤维体积含量分别为0、3%和6%,具体配合比如表1所示。钢纤维混凝土靶体中钢纤维直径为0.5mm,长径比为50~55,材料为Q195,抗拉强度为315MPa~430MPa。实验用靶采用直径为250mm圆柱体,而为了减少侧面稀疏波对靶体终点效应的影响,靶体周围用2mm的A3钢箍加固,其浇注和养护均按照标准规范执行。
为了尽可能地提高弹体着靶速度 , 实验用弹直径为 7mm , 长径比分别是 13 .2 , 头部为截锥形, 质量为22.8g(如图2所示)。材料采用35CrMnSiA ,其密度为8.0g/cm3 ,屈服强度为1280MPa,伸长率为 0.09,断面收缩率为0.40,硬度HRC为28~ 32。实验用弹体着速为0.9km/s~1.2km/s。
弹体由Φ14.5mm弹道枪进行发射,通过改变火药装药量来改变弹丸出枪口速度。弹丸着靶速度,采用锡箔断靶和双通道测时仪进行测试。枪口距第一测速靶4.75m,距第二测速靶5.71m,距靶体6.75m,测速靶距为0.96m。实验布置图如图3所示。
39 | 约束状态下聚能杆流对混凝土作用的实验研究 | 实验布局如图3,圆柱形混凝土靶委托工厂按国军标准进行浇注,在标准温度和湿度条件下养护。在养护期28天后,对混凝土靶体强度进行测量,达到C35强度标准。靶体的结构尺寸按照Φ600mm×1000mm进行加工。为尽量减小靶体尺寸的影响,在靶体周围布置5mm厚的钢箍。其中分别预制四种尺寸Φ65×300mm、Φ80×300mm、Φ65×400mm、Φ80×400mm圆柱约束孔,并在孔底两侧分别对称开置Φ4mm侧孔(如图3),用以引出测试系统导线。
40 | 考虑动态参数的混凝土侵彻工程计算 | 采用Φ37mm的霍布金什压杆（split Hopkin-son pressure bar,SHPB）装置进行混凝土材料的冲击压缩试验,为了在Φ37mm的SHPB装置上进行混凝土材料的冲击压缩试验,骨料粒径宜控制在10mm以内,水泥采用淮海巨龙425#普通硅酸盐水泥,混凝土用砂采用河砂,清水冲洗,风干,细度模数入几为Mx=2.27,其中第2组试件材料的配合比C0:S0:G0:W0=1:1.52:3.02:0.44,实测28d抗压强度30.4MPa.
冲击试验用试件采用自制非标准模具制备试件为Φ36.5mm×20mm的圆柱体,试件经加工打磨后，厚度控制在18mm左右,两端面平行,端面不平整度≤0.02mm.试件如图1所示。
文献[6]的侵彻试验靶体混凝土设计强度为C30，石子最大粒径≤10mm，胶体材料为425#普通硅酸盐水泥，靶体材料与本文SHPB试验材料基本一致。故引用文献[6]中记录的Φ57火炮实弹侵彻混凝土试验结果，基于CCET采用混凝土动态参数进行侵彻计算。试验参数及计算结果见表1.为了便于比较，将相对误差也列入表中。
含提取表格
41 | 聚能装药侵彻混凝土靶板的数值模拟 | 在上面工作基础上,针对射流对混凝土靶板的侵彻问题进行数值模拟,罩型材料选用铝材料,射流形状如图1,炸高45cm.试验采用长方体混凝土靶的几何尺寸160cm×160cm×50cm,单轴抗压强度约为55MPa,龄期是55天.数值计算中计算模型采用二维轴对称计算模型,混凝土的靶厚50cm、半径为80cm,混凝土的计算参数C=0.7、临界损伤度Dcr=0.15、细观特征尺寸a0=0.004m,初始密度ρ0=2510kg·m-3,压实强度Plock=0.549GPa,其它的混凝土强度模型和状态方程参数可以根据文[5]中给出的参数确定方法得到.图3~5给出了侵彻后混凝土靶板的实验图像,靶的撞击面形成一个漏斗型的成坑,成坑的表面尺寸约为62cm×50cm,射流将混凝土靶板穿透,实验测量侵彻孔径大于Φ=10cm的深度约为28cm,最小侵彻孔径约处于Φ=7cm,靶的背面有大面积的脱落现象.图6给出混凝土靶的数值模拟结果(图的左侧为对称轴,上表面为撞击面),计算结果显示,靶的表面损伤直径约为50cm,与实验中靶的成坑表面尺寸相近,计算的侵彻孔径大于Φ=10cm的深度约为30cm,最小侵彻孔径约于Φ=4cm,而且在撞击面处也显示出漏斗型成坑的计算图像,此外,靶的背面也有大面积的脱落现象(图6的下表面处).计算结果与实验结果符合得较好,说明本文采用两个程序衔接计算射流侵彻问题的方法是可行的,同时对混凝土靶板损伤破坏的数值模拟也是合理的.
42 | 聚能装药对混凝土介质侵彻仿真分析 | 本实验中采用的EFP与混凝土靶结构尺寸及材料特性等均与模拟仿真相同。从EFP对混凝土模拟侵彻结果知，混凝土被侵彻后所形成的是锥形弹坑，锥形弹坑的最大变形量为7.067mm;而实验所得锥形弹坑，其最大变形量为6.89mm。
43 | 花岗岩块石浆砌结构抗弹丸斜侵彻_冲击性能实验研究 | 弹体为某航弹缩比弹,材料采用优质合金,加工时对弹体进行淬火处理,淬火后屈服强度为1310MPa。弹头卵形,弹径D:30mm,长径比5.7∶1,弹体空芯,壁厚2mm,内部填塞石蜡与钢珠混合物,并且头部稍重,尾部稍轻,以确保弹体在空中飞行时姿态稳定,弹体总重0.325kg,外形如图1所示。
共制作靶板4块,花岗岩-钢筋混凝土复合靶板3块,编号为RC-1~RC-3,普通钢筋混凝土靶板一块,编号为C1。所有靶板平面尺寸均为500mm×500mm,总厚度均为50mm。由于采用缩比弹试验,复合靶板中混凝土板配筋采用钢丝网代替,板厚20mm,上下表面各布置一道钢丝网,钢丝直径1.2mm,网眼10mm×10mm。靶板制作时,先浇筑混凝土板,在混凝土初凝之前将30mm厚花岗岩板铺于混凝土板上表面并采用平板振动机械振动,确保花岗岩板同混凝土板粘接牢固。C1靶板制作方法及结构方式同复合靶板中混凝土板。试验前实测花岗岩抗压强度142MPa,混凝土抗压强度60.5MPa。
试验弹用Φ35火炮发射,炮口距靶板5m。试验现场布置如图2所示,弹丸着靶速度采用锡箔靶和电子测时仪测定,弹体入射角设定为70°,靶板置于砂箱前端,砂箱内密填细砂,用于支撑靶板和回收贯穿靶板的弹丸。
44 | 超高强活性粉末混凝土防护门抗破片试验 | 活性粉末混凝土简称RPC,是一种超高强水泥基复合材料,通过掺加钢纤维提高韧性。本文采用自行研制的RPC,抗压强度约为200MPa,钢纤维体积掺量为2%。
为使RPC防护门抗冲击波性能达到最佳状态,采用RPC与钢板复合结构,钢板贴于防护门受拉一侧表面。经设计计算,钢板厚度均为3mm。防护门类型及设计指标见表1。
采用破片发生器产生一定质量的破片按一定速度对防护门进行侵彻试验,共进行8炮试验。试验预设参数如表2所示。
对2扇120 mm厚的1320普通钢筋混凝土平板 防护门进行了2炮破片试验 ,每炮为 2个破片。其中1个试件只有1个破片命中,破片重 99. 7 g ,着靶速度1 080 m /s,弹坑面积为300 mm× 300 mm;另一个试件2个破片都命中 ,但只产生1个弹坑 ,破片重99. 4 g,着靶速度 970 m /s,弹坑面积为 480 mm× 340 mm , 2个试件均被贯穿。
对2扇120mm厚的1320RPC平板防护门进行了2炮破片试验,每炮为2个破片。其中,1个试件有2个破片命中,产生2个弹坑,破片总重99.6g,着靶速度为950m/s,弹坑面积分别为300mm×300mm和180mm×170mm,侵彻深度分别为65、63mm;另外1个试件只有1个破片命中,破片总重99.8g,着靶速度为897m/s,弹坑面积为372mm×229mm,侵彻深度为55mm。
对2扇180mm厚的1320RPC平板防护门进行了2炮破片试验,每炮为2个破片。其中,1个试件有2个破片命中,产生2个弹坑,破片总重99.6g,着靶速度为855m/s,弹坑面积分别为243mm×223mm和273mm×196mm,侵彻深度分别为50、54mm,另外1个试件也是2个破片命中,但2发命中位置较近,只产生1个弹坑,破片总重99.7g,着靶速度为965m/s,弹坑面积为440mm×230mm,侵彻深度为53、49mm。
对2扇240mm厚的1320RPC平板防护门进行了2炮破片试验,每炮为2个破片。2个试件均被2个破片命中,但命中距离较近,均只产生1个弹坑。其中1个试件破片总重149.4g,着靶速度为840m/s,弹坑面积为340mm×270mm,侵彻深度分别为54mm和48mm,另外1个试件破片总重148.6g,着靶速度为955m/s,弹坑面积为430mm×270mm,侵彻深度分别为63、68mm。
和普通钢筋混凝土防护门相比,RPC高强混凝土防护门具有较高的抗破片侵彻能力。在相同破片作用下,120mm厚的钢筋混凝土门被贯穿,而120mm厚的RPC高强混凝土防护门的最大侵彻深度仅为65mm。同时RPC高强混凝土防护门具有较好的整体性,在破片的作用下没有出现裂纹和背后震塌等现象。
45 | 配筋结构对弹丸侵彻过程影响的研究 | 弹丸和靶板参数为:弹丸直径2r=100mm,弹丸头部曲率半径Ψ =4,弹丸质量m=25kg。混凝土材料参数:弹性模量E=26.1GPa,密度ρ0=2500kg/m3,标准圆柱体混凝土的单轴无侧限抗压强度fc=28MPa,抗剪强度Y=84MPa。钢筋材料参数:弹性模量Es=200GPa,密度ρs=7850kg/m3,屈服应力σs=500MPa。实验用多层配筋半无限钢筋混凝土靶板厚2000mm,配筋结构如图2所示。实验测试了弹丸以304m/s、310m/s、452m/s、495m/s、629m/s初速条件下侵彻钢筋混凝土过程中弹丸负加速度时间历程进行了测试。并对各初速下弹丸侵彻钢筋混凝土靶板进行了计算,结果列于表1。
不同网眼尺寸下的计算结果见表2,结果表明随着网眼尺寸的减小,各初速度下的侵彻深度均迅速减小。弹丸初速在435m/s~492m/s之间、网眼尺寸0.001m时的侵彻深度比网眼尺寸0.008m时侵彻深度的1/2还小。弹丸初速大于629m/s、网眼尺寸0.001m时的侵彻深度比网眼尺寸0.008m时侵彻深度减小约0.5m,为试验测试侵彻深度的2/3,这与试验所用钢筋混凝土靶板的配筋结构有关。试验采用的配筋结构分为三个配筋结构层,如图2所示。从配筋结构我们可以看出,在弹丸初速度小于492m/s时,弹丸动能较小,随着网眼尺寸的减小,弹丸的大部分能量都消耗在侵彻第一个层配筋结构中了,而弹丸初速度大于629m/s时,弹丸动能较大,各网眼尺寸条件下,均只能消耗掉弹丸的部分能量,弹丸穿过第一个层配筋结构后还有一定的速度能继续在下面的混凝土层中侵彻较大深度,因此在该配筋结构下,改变网眼尺寸对其侵彻深度的影响较小。
46 | 钢筋混凝土靶体抗弹体斜侵彻试验分析 | 钢筋混凝土斜侵彻试验采用57mm滑膛炮作为发射装置，采用激光测试弹体着靶速度。模拟试验弹体材料为35CrMnSiA，头部形状为正切卵形，弹长为456.4mm，弹径为57mm，长径比为1.81，弹重4.43kg。目标靶体为钢筋混凝土靶，根据弹速变化的范围，设计了2种厚度钢筋混凝土靶的尺寸，分别为1.6m×1.6m×0.6m和1.6m×1.6m×1.0m。为消除边界效应影响，靶板四周用3mm厚的钢板箍紧。靶体混凝土的抗压强度为35MPa，含筋率为2%，具体结构及配筋情况如图1所示。
第1次斜侵彻试验选择较小厚度的1#靶体，尺寸为1.6m×1.6m×0.6m。侵彻速度最小，测得弹体着靶速度为333m/s，靶板靶面与弹体轴线成18°夹角;第2次试验，弹体斜侵彻2#靶体，尺寸为1.6m×1.6m×0.6m，测得弹体着靶速度为381m/s，斜侵彻角度为18°;第3次试验，弹体斜侵彻3#靶体，靶体较厚，尺寸为1.6m×1.6m×1.0m，测得弹体着靶速度为473m/s，斜侵彻角度为18°。3次试验靶板破坏情况如图3所示。由于斜侵彻倾角相同，试验后靶板破坏形态相似，顶面混凝土剥落范围相差不大。由图3可以看出，弹体斜侵彻不仅造成了靶体表面混凝土的剥落，形成了一定深度的破坏坑腔，弹体还侵入到坑底某一深度处，据此可知侵彻深度等于侵彻成坑深度与坑下侵彻深度之和。
试验的钢筋混凝土靶体有2种:一种厚0.6m，中间钢筋网层间间隔0.125m;另一种厚1m，中间钢筋网层间间隔0.15m。根据上面的计算，可初步估算得到弹体在斜侵彻钢筋混凝土靶体过程中遇到的钢筋网层数，如表1所示。
本文采用直径57mm的弹体对2种厚度的钢筋混凝土靶进行相同倾角的斜侵彻试验，得到着靶速度及对应的最大侵彻深度、弹坑范围等试验参数。结合试验分析，抗侵彻靶体中的钢筋发挥3种作用，最主要的是钢筋网对靶体内部混凝土破坏产生有效约束，钢筋网整体抗拉作用明显，类似于膜力。现有侵彻计算公式不能反映靶体中钢筋网影响，文中将其等效为一定厚板的薄钢板，按照分层介质计算其侵彻深度，并将计算结果与试验结果、数值模拟结果以及经验公式计算结果进行比较，吻合较好。
47 | HSFRC靶体的弹体侵彻试验与理论分析 | HSSFRC靶体侵彻试验所用弹体为动能深侵彻卵形缩比钻地弹，弹体材料为DT300高强度合金钢，弹体直径为25.3mm，弹体长径比为6，曲径比Φ=3.试验制作了4组共16块圆柱形靶体，直径为0.75m.图4给出了试验前后弹体对照图，可以看出，弹体在侵彻试验后无明显磨蚀与变形，可按刚体处理.
HSPFRC靶体侵彻试验在野外靶场进行，弹体材料为35CrMnSi钢，密度为7850kg/m3，抗拉强度为1620MPa，屈服应力为1275MPa，维氏硬度为241.弹体真实几何尺寸和计算时的简化示意图以及试验前后弹体外观对比如图7所示，分析中同样可将弹体看做刚体.圆柱形靶体直径为1m.
含提取表格
含提取表格
48 | 一种新型头形弹体侵彻混凝土的试验研究 | 试验设计了4种试验弹共11发,如图1所示。试验弹名称分别为常规头形弹体A和新型头形弹体B1、C2和C3,弹材均为D6A高强度钢,各试验弹弹径相同,质量基本相等,试验弹参数见表1。
含提取表格
试验靶体为素混凝土靶,侧表面用铁皮箍紧。靶体分为A靶和B靶,A靶的尺寸为Φ500mm×1500mm,平均轴心抗压强度实测值为9MPa;B靶的尺寸为Φ500mm×700mm,平均轴心抗压强度实测值为28.4MPa。两种靶体中的卵石直径均不大于6mm。
试验采用Φ25火炮作为加载平台开展正侵彻试验,侵彻速度为300m/s左右和800m/s左右,通过靶网测试弹体着靶速度,利用高速摄像机记录弹体的着靶姿态。试验布局如图2所示。
含提取表格
对回收弹体观测发现,回收的试验弹无整体变形,仅出现局部侵蚀现象,表明弹体强度设计足够。图3、图4为试验弹侵彻9MPa和28.4MPa混凝土靶前后弹体对比,表3为试验弹侵彻9MPa和28.4MPa混凝土靶前后弹体长度变化试验数据。
49 | 一种新型钢筋混凝土分离建模方法 | 图2为弹丸以743m/s的速度撞击钢筋混凝土靶板前后表面的破坏图像，图3为数值模拟得到的混凝土破坏图像及钢筋破坏情况。
含提取表格
50 | 一种新型高量程微加速度传感器侵彻测试 | 实验用921A型钢靶,其靶板厚26mm,炮弹出膛速度为420m/s。钢筋混凝土靶体积为(2×2×1.5)m3，出膛速度为895m/s。每发炮弹内安装有2个传感器，一个为988传感器，其灵敏度为0.341pc/g;一个为带测试传感器。系统采样率为200kHz。利用130mm口径滑膛炮发射燸卵形头部弹体，分别对钢靶和钢筋混凝土靶进行垂直侵彻，如图2所示。
51 | 光滑帽盖模型及其在侵彻分析中的应用 | 试验采用直径为Ф25mm、质量230g的45钢实心半球头弹丸(如图1所示，其中左边两发为试验后状态，右边为试验前状态)以近520m/s的速度撞击混凝土靶板。靶板的尺寸为400mm×400mm×150mm，抗压强度为20MPa，抗拉强度为3MPa，碎石最大直径为10mm。发射装置采用Ф25mm火炮，试验布局如图2.用加速度传感器和应变传感器测如图3所示位置的力学信号。
52 | 刚性弹丸斜撞击下混凝土板侵彻极限深度计算方法的对比验算 | 文中采用了本单位相关钢筋混凝土斜侵彻试验的部分结果。试验中弹丸为Ф37mm硬芯半穿甲弹,弹长132mm,长径比3.57,平均质量为0.695kg。弹丸材料为35GrMnSiA,抗拉强度1620MPa,屈服应力1275MPa。考虑弹丸着靶速度的影响,试验中弹速范围为457.8~531.0m/s。为了便于进行比较,试验中制作了9块钢筋混凝土靶,编号为RC-1~RC-9。基体混凝土按照C40配合比进行设计,实测标准抗压强度为48MPa,密度为2500kg/m3,泊松比为0.2。构造配筋,钢筋为Ф10mm的HPB235级钢,配筋率为0.26%,模型制作及养护均按照国家标准进行。
试验中弹丸用Ф37mm火炮发射,分别以0°、20°、30°入射倾斜角(且弹体轴线与入射速度共线)着靶。
含提取表格
53 | 利用轻气炮进行侵彻试验的高速摄影法探索 | 弹丸头部为卵形(弹形系数为3),长130mm,直径20mm,重0.250kg.靶体为混凝土材料,强度为76.6MPa.为了防止弹丸高速冲击作用造成混凝土靶体的过度破碎,靶体采用高和直径都相对较大的圆柱体,并用弧形钢板紧箍.
采用某炮管直径为57mm的一级轻气炮作为弹丸冲击混凝土靶的冲击加载装置.该装置能够加速弹丸至数百米每秒,且可以容纳较大的混凝土靶体模型.弹丸安装在弹托上,通过高压气体推动弹托使弹丸高速运动.
在靶室内部,采用刚性和柔性结合的防护方法:罐体的上部分将规格为700mm×700mm×20mm2个钢板安放在混凝土靶体两侧,并在轻气炮的出弹口方向相对于靶体向外多放置约300mm,拍摄窗一侧的钢板留一个320mm×160mm的缺口作为高速摄影的光路通道.钢板外再用规格为1400mm×1400mm×15mm的胶质传送带防护,传送带同样相对靶体向外多放置约450mm.罐体的下部分可利用试件台的钢板防护.由于倾斜冲击试验时将混凝土倾斜面向下,下方是跳弹的主要方向,所以沿底部室壁再铺三层规格为1400mm×1400mm×15mm的传送带.靶室防护如图2所示.
实验1为正冲击实验,弹丸与靶体冲击面垂直,即靶体的被冲击面倾角为0°.圆柱形混凝土靶的直径590mm、长600mm.
实验2为斜冲击实验,靶体为高582mm,直径590mm的圆柱体,被冲击面倾角为19°.斜冲击实验的高速摄影效果如图5所示,0~400μs的图像为弹丸冲击靶体前的图像,弹丸在400μs时接触到向下倾斜的靶面,466~1000μs的图像表示弹丸撞击靶体并偏转的过程.混凝土靶的破坏情况如图6所示.
由正冲击实验的高速摄影照片(图3)可知,弹丸头部在234μs时刻冲击靶面,混凝土靶体碎物开始飞散,然后逐渐向外扩展.在弹头完全进入靶体的时刻(300μs),靶体飞溅物运动速度为300m/s,到400μs时弹丸速度降至130m/s,至434μs时弹托断裂.
由斜冲击实验的高速摄影照片(图5)可知,弹丸头部在400μs冲击到向下倾斜19°的靶面,混凝土碎物开始飞溅,由于弹丸斜侵入靶体,从图中可以清楚地观察到靶体下方飞溅的碎物多于上方;到533μs时下方飞溅物运动速度为230m/s;至666μs时弹托断裂,弹丸开始偏转,1000μs时偏转角达30°,弹丸偏转角的变化速率平均为2.6rad/ms.
由图4和图6可知,2次实验冲击后靶体破坏 情况不同 , 正冲击实验的弹丸穿孔痕迹完整规则 ;靶 体冲击面倾角为 19°的斜冲击实验的弹丸未见穿孔 痕迹,仅出现一浅坑,原因是666 μs时弹丸开始偏 转,1 000 μs时偏转角达30°,说明产生了跳弹.
54 | 动能侵彻弹体的质量侵蚀模型分析 | 无
55 | 半无限厚混凝土靶侵彻损伤的实验与仿真 | 参考王浩等人研究经验，综合各方面因素后，动能弹的直径选为30mm，弹丸侵彻主体段以某钻地弹进行缩比，弹丸头部长36mm，侵彻部分总长147mm，质量为0.57kg，弹丸着靶速度控制在600m/s附近，实验采用57mm滑膛火炮作为发射平台，混凝土靶体选择C30标号，侵彻后动能弹留在靶体内。
根据量纲分析法和侵彻弹丸侵彻性能与模拟实验相似律的要求，参考陈小伟等人给出的缩比实验建议，设计了动能弹的结构。本实验中动能弹的材料选择35CrMnSiA，弹丸实物如图1所示。
混凝土制作时选用P·042.5普通硅酸盐水泥、石粒径范围5~10mm的石灰岩碎石、天然河砂。配合比(单位:kg/m3)为:石子∶砂∶水泥∶=1134∶760∶434∶214。保养期后对混凝土正方体试块进行了检测，达到实验要求的强度标准。
取其中两发侵彻实验进行分析，第一发着靶速度为597m/s，第二发为602m/s，考虑测试误差的影响，可以认为着靶条件一样。两个混凝土靶体的技术指标也几乎完全一致，第一发侵彻深度为496mm，第二发为499mm，故本次2发实验可以认为是同样状态下的实验。
56 | 块石高强固结体抗侵彻性能试验研究 | 现场构筑了3块不同工艺形成的块石固结体靶体(靶体后设60cm厚砂层)，为便于比较，另浇筑了1块C40混凝土靶体，见图1。各靶体长4m，宽4m。注浆块石固结体靶厚3.0m，固结块石预制块及自密实固结块石靶厚均为1.5m，见图2;C40混凝土靶厚1.8m。采用直径290mm、质量250kg的半穿甲侵彻试验弹(见图3)，弹体材料为35CrMnSiA超高强合金钢，抗压强度达到1800MPa。使用平衡炮(见图4)发射弹体的方法，对上述各靶体进行正侵彻试验。
含提取表格
| 坦克杀伤爆破榴弹对建筑物和工事的毁伤效能分析 | 某新型坦克配备自动装弹机,装有稳像式火控系统、三合一炮手瞄准镜、二合一车长观察镜和驾驶员夜视仪,具有行进间射击运动目标及夜间作战的能力。安装一门125mm滑膛炮,配备尾翼稳定脱壳穿甲弹、空心装药破甲弹及榴弹。炮弹威力有很大的提高,该炮发射的穿甲弹初速可达1730m/s,破甲弹初速905m/s,榴弹初速850m/s。榴弹命中混凝土工事所造成的破坏有两部分组成,一是弹丸本身撞击目标产生的破坏作用,二是炸药爆炸引起的破坏。如果弹丸有足够的强度,弹丸的撞击作用由弹丸碰击目标的瞬间动能来确定,并用侵彻深度表示;炸药爆炸引起的破坏作用用爆破效力表示。
96式坦克使用125mm高爆榴弹可在400m~2200m距离内(根据公式同样可计算射程内其他距离的穿墙深度),击穿0.15m~0.94m厚的钢筋混凝土墙壁、或0.72m~1.88m厚的砖混墙壁、或2.76m~5.64m厚的土木墙壁。城市中砖混结构的建筑物外墙多为37墙(0.37m)、49墙(0.49m)或62墙(0.62m),土木结构的建筑物外墙皆在1m之内,因此,96式坦克对这两种类型的目标射击时,只要不发生跳弹,均可将其击穿;钢筋混凝土建筑物的外墙一般在0.3m~1m之间,部分建筑物外墙厚度可达1m以上(其中多为永备工事、碉堡),因此,96式坦克可击穿大部分钢筋混凝土结构的建筑物,但由于其着角范围小(0°~34°),且着角的不同直接决定穿墙能力的大小,故对这类建筑物射击的难度较大、不易把握,且应加强与步兵的协同以免误伤。
58 | 复合材料弹侵彻混凝土靶的研究 | :利用碳纤维复合材料壳体和金属弹头组成的复合弹体,对混凝土靶进行了高速侵彻实验,弹体分别以336、447和517m/s的速度对强度为30MPa、厚度为200mm的混凝土靶进行正侵彻和30°斜侵彻。实验结果表明:碳纤维复合材料壳体具有较高的强度,在高速侵彻靶体的过程中弹体结构能够保持完整,复合材料壳体没有纤维分层和断裂产生。相对于同样结构尺寸的金属弹体(将复合材料壳体替换为密度7.8g/cm3的金属材料),复合材料弹填充物的质量分数(18.5%)约为金属弹体的两倍,因此采用轻质高强复合材料替代高密度金属弹身,不仅可以提高弹体装填比、增加比毁伤威力,而且还具有较高的侵彻能力。
复合材料弹体的结构如图2所示,D6A金属弹头与LY12铝金属尾盖之间通过碳纤维复合材料壳体连接。由于本实验的目的旨在研究碳纤维增强复合材料弹侵彻混凝土靶体的能力,因此在弹体内部填充密度为1.7g/cm3不饱和聚脂,替代炸药材料。复合材料的基体成分是环氧树脂,环氧树脂与稀释剂、固化剂浇注体的力学性能见表1。增强材料为T700碳纤维,相应的力学性能见表2。
实验中采用圆柱体无筋混凝土作为靶体,柱面靶体外用2~3mm厚的铁皮箍紧,其外形尺寸为Ф640mm×200mm。靶体采用直径为3~5mm的卵石和细沙进行浇筑,加工时保持圆柱靶体的上、下表面平整,混凝土靶轴心抗压设计强度为(30±5)MPa。
首先选取复合材料弹体以336m/s的速度侵彻200mm厚混凝土靶,其实验结果如图5所示。弹体未能穿透混凝土靶体,弹体结构保持完整陷入靶中,侵彻深度约10.5cm。在混凝土靶前表面形成直径约22cm的圆形凹坑,其中心深度约5cm,前表面出现6道裂纹,从图5中可看到,靶的前表面出现一道较宽裂纹,已扩展至靶体边缘;靶体后表面出现大面积(约占靶体圆形表面二分之一)层裂区域,在层裂中心位置可见金属弹头,中心坑深度约9.5cm。
此发实验现象与文献首页图片相似,弹体均为复合材料弹,侵彻混凝土靶时由于弹速较低而未能穿透靶体并陷入其中,但弹体结构保持完整,如图6所示。在文献中,复合材料弹的设计目的是增强对预定靶目标的毁伤能力,并减少对预定目标之外的间接伤害。而本工作复合材料弹的设计旨在减轻弹体质量,提高填充物的装填比。由此可见,本实验中的复合弹体具有一定的侵彻强度,在336m/s的速度下,弹体结构能保持完整,正侵入强度为30MPa、200mm厚混凝土靶10.5cm,弹体的复合材料具有较高的强度,未发生失效破坏。
由于弹体在速度为336m/s的情况下未能穿透靶体,因而在接下的实验中将弹速提高至517m/s,对厚度为200mm的混凝土靶进行正侵彻,实验中弹体顺利通过靶体后继续穿过回收箱中的数袋沙袋,最后弹体复合材料段陷入约10mm的厚钢板中,如图7所示。弹体在侵彻回收箱中的高强钢板时,与壳体粘结的弹头和弹尾发生脱落,分别留于回收箱中钢板前、后附近。混凝土靶的前表面形成了直径约16cm、近似圆形的凹坑,其中心深度约5cm;靶体的后表面出现了大面积(约占靶体圆形表面1/5)层裂区域,中心坑深度约9cm,如图8所示。
实验中复合材料壳体与弹头、弹尾发生脱粘,陷入回收箱中的钢板中,但未发生纤维分层和断裂破坏失效。从发现弹头和弹尾脱落的位置(钢板附近)可知,脱落是在侵彻高强钢板时发生的,此时弹体已顺利通过混凝土靶体,因此可确定复合材料弹体具有对实验混凝土靶体的侵彻能力,能实现对强度为30MPa、厚度为200mm混凝土靶的正侵彻;同时改善复合材料壳体与弹头、弹尾之间的结合强度,能提高弹体对更高强度靶体的侵彻能力。
复合材料弹体在攻角为30°的情况下,以447m/s的速度对200mm厚混凝土靶体进行斜侵彻,弹体顺利通过靶体,回收的弹体结构保持完整,弹体表面的金属材料和复合材料有所磨损,如图9所示。混凝土靶的前表面形成直径约24.5cm近似圆形的凹坑,其中心深度约9cm;靶体后表面出现大面积(约占靶体圆形表面2/5)层裂区域,中心坑的深度约12cm,靶体的前、后表面均出现几道裂纹,如图10所示。实验结果表明,复合材料弹体具有较强的斜侵彻能力,能实现对强度为30MPa、厚度为200mm的混凝土靶30°斜侵彻。
除了上述336、447和517m/s 3种速度的正侵彻和30°斜侵彻,在本工作中还进行了多发相同结构尺寸复合材料弹体的正(30°斜)侵彻30MPa混凝土靶实验,弹体复合材料均未发生破坏,因此本工作设计的复合材料弹体具有正(30°斜)侵彻30MPa混凝土靶的能力。
利用Ф25mm弹道滑膛炮开展了复合材料弹体正(30°斜)侵彻混凝土靶实验,结果表明,采用轻质高强复合材料替代金属弹身是提高弹体装药百分比的一种有效途径,相对于同样结构尺寸的金属弹体(复合材料壳体替换为密度7.8g/cm3的金属材料),实验中采用的复合材料弹的装填比约为金属弹体的两倍;而且弹体能保持复合材料段结构完整,顺利实现对抗压强度为30MPa、厚度为200mm的混凝土靶正(30°斜)高速侵彻。因此采用轻质高强碳纤维复合材料替代高密度金属弹身,不仅可以提高弹体的装填比、增加比毁伤威力,而且还能保持较高的侵彻能力。
59 | 大装填比弹侵彻钢筋混凝土实验研究 | 实验用钢筋混凝土靶板强度为35MPa,外用厚度为5mm的薄钢板箍紧。直靶厚度300mm,斜靶倾角30°,中心厚度500mm,配筋率0.6%,钢筋直径6.5mm,钢筋网格100mm×100mm,层间距100mm。考虑到气炮实验时靶室的尺寸限制,选取钢筋混凝土靶板的尺寸为1200mm。实验时在目标靶板背面约400mm距离处放置1200mm×300mm钢筋混凝土挡靶一块,用于弹体回收和防护。
研究在斜侵彻过程中薄壁弹体的结构强度。实验条件为:速度约300m/s,30°倾角。实验结果:弹体结构基本完整,尾部有少量塑性变形;弹体贯穿斜靶后嵌入挡靶之中,侵彻深度约600mm,如图5所示为实验前后弹体及实验后靶板破碎图片。
实验条件:速度300m/s,0°倾角。攻角5°,考核弹体在攻角侵彻环境下的结构强度。实验结果:弹体结构完整,300mm厚钢筋混凝土靶板被穿透,侵彻深度约600mm,如图6所示为实验前后弹体图片。
垂直侵彻系列实验的条件为:速度约300m/s,0°倾角,0°攻角,考核薄壁弹体垂直贯穿钢筋混凝土靶板时弹体的结构强度和侵彻深度。实验结果:弹体穿透目标靶板和第一块挡靶,并嵌入第二块挡靶中,有效侵深约700mm,如图7所示为实验前后弹体图片。
含提取表格
60 | 弹丸对钢筋混凝土中钢筋交汇处侵彻效应研究 | 弹丸和靶板参数为:弹丸直径2r=100mm,头部曲率半径ψ=4,弹丸质量m=25kg。混凝土材料参数:E=26.1GPa,ρ0=2500kg/m3,标准圆柱体混凝土的单轴无约束抗压强度fc=28MPa,抗剪强度Y=84MPa。钢筋材料参数:Es=200GPa,ρs=7850kg/m3,屈服应力σs=500MPa。实验中采用多层配筋半无限钢筋混凝土靶板,其配筋直径为5mm,网眼间距为80mm×80mm。
实验测试了弹丸以304、313、452、495和629m/s侵彻钢筋混凝土过程中弹丸负加速度时间历程。本工作对不同初速条件下弹丸从钢筋交汇处侵彻钢筋混凝土靶板进行了计算,结果见表1。
含提取表格
不同网眼尺寸下的侵彻深度计算结果如表2所示。从表2中可以看出,随着网眼尺寸的减小,不同速度下的侵彻深度均迅速减小,弹丸初速在435~492m/s之间,网眼尺寸为0.01m时的侵彻深度还不到网眼尺寸为0.08m时侵彻深度的一半;弹丸初速大于629m/s时,网眼尺寸为0.001m时的侵彻深度比网眼尺寸为0.008m时侵彻深度减小了0.5m左右,为初始侵彻深度的2/3,这与我们所用的钢筋混凝土的配筋结构有关。实验中采用的配筋结构分为3个钢筋结构层,第1个钢筋结构层分4层钢筋网,距离靶面5cm为第一层钢筋网,以后每间隔5cm一层,到弹着面20cm结束;第2个钢筋结构层分3层钢筋网,各层间隔也为5cm,最上边一层距弹着面95cm;第3个钢筋结构层分4层钢筋网,各层间隔也为5cm,最上一层钢筋网距弹着面181cm。从配筋结构可以看出,在弹丸初速度小于492m/s时,弹丸动能相对较小,随着网眼尺寸的减小,弹丸的大部分能量都消耗在侵彻第一大层配筋结构中,而弹丸初速度大于629m/s时,弹丸动能较大,不管网眼尺寸多大,都只能消耗掉弹丸的部分能量,弹丸穿过第一大层配筋结构后还有一定的速度,可以继续在下面的混凝土层中侵彻较大深度,因此在该配筋结构下,改变网眼尺寸对其侵彻深度的影响较小。
61 | 弹丸对钢筋混凝土及SFRC靶侵彻特性研究 | 文中在Φ37mm弹丸垂直侵彻钢筋混凝土与钢纤维混凝土（2%钢纤维含量）靶试验基础上,以混凝土材料在抗弹丸侵彻过程中耗能机制研究为重点,对不同弹丸着靶速度下两种靶体的开坑直径、侵彻深度和侵彻过程中弹丸减速度等参数进行了研究,为遮弹层设计与抗侵彻机理分析提供了有益的数据和参数。
试验中弹丸为标准Φ37mm硬芯半穿甲弹,弹头为平头锥形,弹长132mm,长径比3.57:1,平均质量为0.695kg。弹丸材料为35GrMnSi,密度7850kg/m3,抗拉强度1620MPa,屈服应力1275MPa,硬度HB=241。试验中弹丸垂直入射靶体(弹体轴线与靶体法线的夹角为0°)。考虑弹丸着靶速度的影响,试验中每种弹速均通过试炮确定发射火药用量。
为了便于进行比较,试验中制作了两种类型共10块靶体:5块为普通钢筋混凝土靶,编号分别为RC-1~RC-5;5块为钢纤维混凝土靶,编号为SF-1~SF-5。
基体混凝土按照C40配合比进行设计,模型制作及养护均按照国家标准进行,实测标准抗压强度σ1=58MPa,密度ρ1=2400kg/m3,泊松比ν1=0.2;普通钢筋混凝土中的钢筋为Φ10mm的HPB235级钢,配筋率为0.26%;钢纤维混凝土实测标准抗压强度σ2=65MPa,密度ρ2=2520kg/m3,泊松比ν2=0.2,其中钢纤维平均长度20mm,长径比约为20,其体积含量为2%。两种材料靶体尺寸均为800mm×800mm×300mm。
试验中弹丸用Φ37mm火炮发射,利用锡箔靶和电子测时仪(计时精度10-6s)测定弹丸的初始速度。试验后对如下参数进行了测试:弹丸的着靶速度Vi、弹丸在靶体中的侵彻深度H、弹坑平均直径D以及靶体的破坏现象等。钢筋混凝土及钢纤维混凝土靶侵彻试验结果见表1,两种靶体典型破坏情况如图1所示。
含提取表格
在弹丸侵彻作用下,迎弹面混凝土材料的破碎和脱落是形成弹坑的主要原因。钢纤维混凝土(2%钢纤维含量)与相同基体钢筋混凝土相比由于材料的断裂韧性及剪切强度等力学性能的提高,弹坑直径与靶体裂纹明显减小,表现出良好的抗冲击剥落成坑性能。在文中试验条件下(325.0~664.3m/s弹道速度,Φ37mm硬芯半穿甲弹)近似预测钢筋混凝土与钢纤维混凝土弹坑直径计算公式为:D/Dp=0.023Vi及D/Dp=0.018Vi。
62 | 弹体侵彻混凝土靶板过载特性的典型理论模型比较分析 | 含提取表格
文献[5]采用83mm直径滑膛火炮将质量13kg、弹长530.73mm、弹径76.2mm、CRH为3的弹丸以不同的速度发射，侵彻具有不同长径比的混凝土靶板，对所得的过载曲线进行了对比分析。这里选用SNL-02-02号试验结果作为参照分析对象与模型预测结果进行对比，结果如图1所示。此时的侵彻初速为332m/s，靶板直径和厚度分别为1.37m和1.52m。由图1可知，Forrestal等的理论模型和徐文峥等的所预测的不同侵彻阶段的过载量、过载持续时间和过载变化趋势与试验所得结果均吻合较好。同时，比较2种模型预测结果可以发现，徐文峥等的过载模型能够预测刚体过载基础上的振动叠加响应特性。
徐文峥等[采用100mm直径滑膛气体炮发射质量3kg、弹体杆长320mm、弹径45mm、CRH为6的卵形弹体，正侵彻直径0.5m、厚度0.8m的混凝土靶板，得到侵彻过载曲线如图2(a)所示。
63 | 弹体斜侵彻混凝土仿真分析 | 以北京理工大学爆炸科学与技术国家重点实验室的轻气炮加载弹体斜侵彻混凝土的试验为对象，弹体在535m/s速度下和53°倾角下侵彻混凝土靶板，图6为混凝土跳弹弹道。弹道上方混凝土材料由于自由面拉伸作用，会产生全部崩落，最终形成可见弹道，仿真结果与试验结果比较，基本一致。
64 | 弹药侵彻混凝土的火工品环境力分析 | 为了研究弹药侵彻过程中的火工品受力环境，通过文献和实弹试验结果，分析了弹药侵彻单层混凝土目标时火工品承受的过载加速度值、过载持续时间和过载波形特征。37-100mm口径弹药以300-450m/s侵彻目标时，加速度峰值在15000g~50000g，过载持续时间集中在4~5ms。侵彻混凝土和钢筋混凝土（2%钢筋率）目标时过载特性和过载值基本相同。火工品在弹药侵彻过程中将承受交替的压缩和拉伸的应力波作用，同时也承受低频减速过载作用。
采用火炮发射和弹载数据采集技术获得了弹丸侵彻混凝土靶板和钢筋混凝土靶板的加速度过载数据，见表1.从表1中的数据得出以下结论：侵彻速度在300~450m/s时，过载加速度峰值在13000g~54000g之间，过载时间集中在4~5ms之间，采用滤波后的过载值为13000g~20000g。实测的100mm口径炮射弹丸对典型侵彻混凝土和钢筋混凝土的侵彻过载加速度波形如图1所示。
含提取表格
中大口径弹药以300~450m/s的速度侵彻混凝土和钢筋混凝土的过程中形成的过载加速度峰值在13000g~54000g，脉冲持续时间在4~5ms之间。如果不考虑弹体结构对应力环境的影响，火工品将承受13000g~20000g的过载。这一过程强度远低于行业普遍认为的100000g。
65 | 新型头形弹体对混凝土的侵彻效能 | 试验弹包括弹A、弹B1、弹C2和弹C3,弹材为D6A钢.试验靶体为素混凝土靶,侧表面用铁皮箍紧.2种靶体平均轴心抗压强度实测值分别为9MPa和28.4MPa.
试验采用Φ25mm火炮作为加载平台,仅进行了侵彻速度为300m/s左右和800m/s左右的正侵彻试验,采用靶网法测速.
66 | 新型旋进侵彻钻地弹数值模拟 | 为了节约实验成本及提高安全性,试验采用Φ14mm的弹丸进行初期摸底试验.分别采用普通卵形弹丸,外表面带直槽、螺旋槽弹丸对高强度混凝土进行实验研究,如图10~图12所示.
卵形弹丸作用目标后鹅卵石脱落,平均侵彻深度16mm,破坏面积为288.13cm2.带直槽的弹丸平均侵彻深度为24mm,破坏面积为233.59cm2.带螺旋槽的弹丸平均侵彻深度为28mm,破坏面积为202.68cm.验证了数值模拟的可行性.
67 | 旋进侵彻弹丸数值模拟与试验研究 | 卵形弹丸作用目标后鹅卵石脱落，平均侵彻深度16mm，破坏面积为288.13cm2。带直槽弹丸平均侵彻深度为24mm，破坏面积为233.59cm2。带沟槽弹丸平均侵彻深度为28mm，破坏面积为202.68cm2。验证了数值模拟的可行性。
68 | 某破甲弹聚能射流仿真分析 | 为验证仿真计算结果，我们根据仿真方案制作了样机和30cm厚的混凝土靶板，并进行威力试验。图5为射流穿透混凝土靶板后形成的空洞。
69 | 混凝土厚靶在弹体正侵彻下的响应研究
70 | 碳纤维复合材料力学性能及其复合弹体侵彻试验研究 | 试验弹体头部材料为40Cr，弹尾材料为YL12，壳体按照2.1中工艺制备而成，内部无装填物，弹重为1.86kg。采用圆柱体无筋混凝土作为靶体，靶体圆柱面外用3mm厚的铁皮箍紧，外形尺寸为Φ1.2m×0.2m和Φ1.2m×0.35m靶体各一块，实测混凝土标准试件的抗压强度为48MPa。
弹体侵彻试验在北京理工大学爆炸科学与技术国家重点实验室152mm一级轻气炮上进行，试验现场布置如图5所示。弹体在轻气炮炮管中加速到一定速度后撞击混凝土靶体。采用探针和示波器测定弹体的炮口速度，用高速摄影机捕捉弹体的着靶姿态和着靶速度，用铝箔通断靶测定弹体的靶后余速，同时布设装有沙袋的回收箱对弹体进行回收。
首先以298m/s的速度对200mm厚的混凝土靶进行正侵彻试验。弹体穿透混凝土靶体，在靶体前表面形成直径为25~31cm的开坑，其开坑深度约为8cm(如图6(a)所示);靶体后表面出现大面积崩落，崩落直径为50~60cm，坑深约为8.5cm(如图6(b)所示)。实验中弹体贯穿靶体，侵入回收沙箱中2m后停止，测得靶后余速为53m/s。回收弹体(如图6(c)所示)外形保持完好，除了头部金属表面有侵蚀痕迹之外无明显变形和破损，复合材料壳体表面有一处划痕，但无明显变形、分层、破坏现象。
第二发弹速432m/s，对厚度为350mm的混凝土靶进行正侵彻试验。弹体贯穿混凝土靶体后落在靶后混凝土碎块中，靶体表面可见6道裂缝，均已扩展至靶体边缘。靶体前表面形成直径为40~55cm的开坑区，其开坑深度约9cm(如图7(a)所示);靶体后表面出现大面积崩落区域，崩落深度约11.5cm(如图7(b)所示)。回收弹体头部表面有明显侵蚀痕迹(如图7(c)所示)，复合材料壳体筒体完好无损，弹尾金属局部有破损，经分析是因发射过程中弹托内金属部件直接冲击弹尾所致。
从射击试验结果来看:在靶体正面和背面均出现了漏斗坑，其中靶体正面开坑由压缩和剪切破坏效应引起，而靶体背面崩落由冲击波反射后形成的拉伸波导致，崩落区面积约为开坑区面积的2倍，且开坑区面积和深度随着弹体速度的增加而增大，与文献[11]结论一致;2发回收弹体结构完整，复合材料壳体均无明显变形、分层、破坏现象，由此可见所设计的复合弹体能够满足在432m/s的速度范围内对48MPa混凝土靶侵彻的强度需求，且该弹体具有一定的侵彻能力，因受弹体材料密度较小以及内部无装填物等因素的影响，导致其侵彻能力与传统金属弹体相比有所降低。
设计的复合弹体具有一定的侵彻能力，以430m/s的速度可贯穿强度为48MPa、厚度为350mm的素混凝土靶。弹体增加装填物后，其侵彻能力可进一步增强。
71 | 聚合物混凝土和聚合物钢纤维混凝土抗侵彻试验研究 | 试验研究包括:普通混凝土、丙乳聚合物混凝土、不同掺量的NC聚合物混凝土、NC聚合物钢纤维混凝土的抗冲击侵彻试验。
试验采用Φ30mm口径射弹垂直侵彻，弹长138mm，弹径30mm，弹重0.5kg，选择适当的药量，可以获得需要的弹速，试验中射弹的着靶速度控制在276~456m/s范围内。
试验主要材料:丙乳聚合物为南京永丰化工厂生产的丙烯酸酯共聚乳液，固含量为40%。NC聚合物是专门针对水泥混凝土道路和桥梁的结构与非结构缺损的快速修补开发研制的，以硅酸盐水泥为主，掺入多种有机和无机材料复合而成的一种粉粒状混合料，其4h抗压强度可达到25MPa。水泥采用洛阳中合祥水泥厂生产的“香山牌”42.5R水泥。粗骨料采用石灰岩碎石，最大粒径25mm，级配为10~25mm，细骨料采用伊河砂。钢纤维采用江西赣州大业金属纤维有限公司生产的高强钢丝切断型弓形钢纤维，具体型号及尺寸为:GSF0625，长度为25mm，直径0.6mm，长径比42。
靶板的尺寸:400mm×400mm×200mm。
试件包括:1普通C30混凝土靶板;215%掺量丙乳聚合物混凝土靶板;3NC聚合物混凝土靶板(NC3、NC4);4NC聚合物钢纤维混凝土靶板(NCG3、NCG4)。
试件采用聚合物混凝土，共进行了6种试件的抗冲击侵彻试验。
C30混凝土靶板试验中，弹速315~321m/s;丙乳聚合物混凝土靶板，弹速322~326m/s，见图1、图2。
NC3聚合物混凝土靶板试验中，弹速321~331m/s，见图3。NC4聚合物混凝土靶板试验中，弹速316~327m/s。
NCG3聚合物钢纤维混凝土靶板试验中，弹速276~405m/s，冲击面裂缝呈放射状，靶板背面未发现明显裂纹，见图4。NCG4聚合物钢纤维混凝土靶板试验，弹速407~456m/s，冲击面裂缝呈放射状，背面仅出现几条可见的小裂纹。
72 | 聚能装药钛合金药型罩研究 | 采用直径90的聚能装药，炸药为8701，目标靶是800mm厚强度为C35的钢筋混凝土靶。试验弹见图8，试验结果见图9、表3。
含提取表格
73 | 超高强活性粉末混凝土的抗侵彻特性数值仿真研究 | 含提取表格
74 | 钢筋混凝土靶板在弹丸冲击及爆炸载荷下响应的数值模拟 | 图4(a)和图4(b)为弹丸(撞击速度为749m/s)贯穿钢筋混凝土靶板后靶板正面及背面的实验结果,图4(c)和图4(d)则为相应的数值模拟结果。从图4中可以看出,靶板背面的破坏区域大于正面的破坏区域,数值模拟结果与实验现象吻合较好。
75 | 防护工程复合遮弹层结构探讨 | 为研究混凝土靶板的抗侵彻性能，对长杆弹垂直侵彻混凝土靶板进行弹道试验。实验中靶板为直径500mm、高250mm的圆柱体，如图3所示，周边用厚度为1.4mm钢板围结加固。试验中选定一种脱壳尾翼稳定钻地弹作为模拟弹，如图4所示，其中弹芯由45#调质钢制成，热处理后的硬度为HRC36-38，弹头呈半球形，弹托由航空高强度铝合金制成，模拟弹总重290g，长113mm，直径14.5mm，弹芯重152g。
含提取表格
含提取表格
76 | 高与超高性能钢纤维混凝土的抗侵彻性能研究 | 本文共制作了3个强度等级的12个靶体,开展了25mm口径火炮小尺寸实弹实验研究,实验速度在500~850m/s之间.对实验结果进行了对比分析,并采用非线性有限元方法对侵彻全过程进行了数值模拟,结果表明,本文制备的钢纤维增强混凝土材料具有优异的抗侵彻性能,数值模拟结果与实验也吻合较好.
侵彻实验中的靶板与材料力学性能实验中的试件为同一批浇注的钢纤维混凝土.靶体采用圆柱形靶体,不配置钢筋,靶体直径为750mm(约30倍弹径),外用5mm厚钢箍约束,以防止试件周边水泥块崩落飞溅造成人员和设备损坏,同时也可以减少侧面稀疏效应对实验结果的影响.
实验弹体采用某院自行研制的深侵彻的新型钻地缩比弹，弹体直径25mm，总长150mm,如图1所示.
侵彻实验在某院研究所进行,侵彻弹的发射装置采用口径25mm弹道滑膛炮.在靶体的侧边距靶体约1m处安放了ZD-R型高速摄影机,用来观测侵彻弹的入靶姿态.炮口离靶体约5m,弹丸出膛后自动脱壳.弹体的初始速度由发射装药量控制.侵彻实验中,先把装好火药的侵彻弹装入炮膛,然后发射.与此同时,高速摄影机开始启动,以跟踪侵彻弹的入靶姿态,并测出侵彻弹的入靶速度.
含提取表格
77 | 高强混杂纤维混凝土抗侵彻性能试验研究 | 用Ф30火炮发射半穿甲模型弹，开展了钢纤维体积掺量为3%~5%、聚丙烯纤维掺量为1kg/m3的高强混杂纤维混凝土的抗侵彻性能试验研究，分析了混凝土强度和冲击能对垂直侵彻深度、弹坑直径等诸因素的影响，得到了高强混杂纤维混凝土的抗侵彻性能，并与高强钢纤维混凝土的抗侵彻性能进行了对比分析。
水泥为42.5R香山牌普通硅酸盐水泥;粉煤灰为首阳山电厂I级粉煤灰;硅灰中SiO2含量不小于95%;细骨料为细度模数2.8的洗净伊河河砂;粗骨料为连续级配龙门山石灰岩碎石，最大粒径不超过20mm;钢纤维为赣州某钢纤维有限公司生产的哑铃形钢纤维，性能参数见表1;聚丙烯纤维为丹阳纤维合成厂的“丹强丝”聚丙烯纤维，性能参数见表2;水为干净自来水。减水剂为山东建筑材料研究院NF-2000型液体减水剂，减水率25%~35%。
含提取表格
靶板: 尺寸为 400 mm ×400 mm ×200 mm。
射弹:半穿甲弹，弹体材料为淬火处理的45#钢，弹头为卵头实芯型，顶角24°;弹长152mm;长径比5:1;弹头长70mm;弹径30mm;弹重0.543kg;抗拉强度为1100MPa;HRC硬度为39。弹体外形尺寸见图2。
78 | Al_2O_3陶瓷-活性粉末混凝土复合靶板抗侵彻性能的数值模拟 | 文献中采用的弹体材料为高硬度合金35CrMnSi，弹体质量19.45kg，弹体几何尺寸如题1所示：弹径为125mm，弹体总长490mm，弹头为半椭圆形，长轴、短轴分别为160mm和62.5mm。靶板由Al2O3陶瓷和RPC材料复合构成，如图2所示，Al2O3陶瓷层厚度在6cm、10cm和16cm之间变化且由若干层叠合而成，RPC层厚度保持为2000mm。弹体垂直射入靶板中心，侵彻速度为365~397m/s。Al2O3陶瓷层和RPC层之间接触，但未粘结。
含提取表格
79 | K&C模型的随机骨料混凝土侵彻应用 | 含提取表格
图6为弹丸以749m/s侵彻试验时靶板正、背面破坏图，可以看出模拟的效果与试验吻合良好。
80 | PBXN-5装药侵彻混凝土过载力学响应的试验研究 | 用100mm直径滑膛空气炮作为发射装置。驱动压缩气体由高压空气压缩机提供,压力为0~35MPa。侵彻弹体长340mm,直径45mm,弹体头部形状为圆锥形,锥角为40°。弹体材料选用40CrNiMo高强度合金钢,淬火硬度为HRC45。弹体内部做有空腔,放置试件和加速度传感器。目标靶板为混凝土靶板,外形尺寸为Ф500mm×500mm。靶体是在1.5mm薄壁钢筒中浇筑混凝土浆体经搅拌、振实、晾干而成。混凝土成分为:C20水泥、水、细骨砂料及5~16mm粗骨石料。根据试验要求制备抗压强度分别为10MPa和23MPa的靶板。
用同一尺寸的锥形弹体以相同初速(134m/s)撞击不同强度的混凝土靶,靶板几何尺寸相同。对不同强度混凝土各进行8次侵彻试验,取初始速度最一致的5次试样进行测试。侵彻靶板后,从测试仪器记录信号中提取速度和加速度数据。测量过载试验后药柱的尺寸和密度,并进行细观扫描电镜损伤观察。试验后的靶板及弹体如图2所示。
含提取表格
81 | PELE侵彻破坏钢筋混凝土靶的数值计算与试验 | PELE结构示意图如图1所示，弹长450mm，弹径105mm，内径80mm，壳体材料为钢，内芯材料为尼龙。
钢筋混凝土靶为长方体(如图2所示)，尺寸为2.0m×2.0m×0.25m，混凝土的设计抗压强度为35MPa，配筋率0.72%。钢筋直径12mm，材料为Q235，钢筋网格120mm×120mm，层间距200mm，正、反面混凝土保护层厚度均为25mm。
PELE的壳体材料为钢，头部风帽材料为铝，弹芯材料为尼龙，钢、铝及尼龙均采用Johnson-Cook材料模型。根据Johnson-Cook模型基本参数的确定方法，各材料基本参数如表1所示。
含提取表格
含提取表格
试验共发射PELE弹7发，除1发弹提前破裂外，其余弹体着靶平均速度为820m/s，结果见表2。
2)PELE以800m/s的速度侵彻撞击钢筋混凝土靶时，25cm厚的钢筋混凝土靶被完全贯穿破坏，靶板背面的破坏程度比正面严重。破坏模式为拉伸断裂、弯曲断裂及剪切断裂。
82 | UHMWPE纤维混凝土抗侵彻性能试验研究 | 侵彻试验弹丸为12.7mm穿甲燃烧弹，长63mm，质量48g。靶体考虑素混凝土和纤维体积掺量为0.8%UHMWPE纤维混凝土2种靶，相应材料及配合比与上述强度试验中的相同。靶体为圆柱形，直径315mm，高250mm，为尽可能减小侧面稀疏效应对靶体破坏和侵彻效果的影响，靶体周围用钢箍约束。素混凝土与纤维混凝土靶体各6个，编号分别为S1~S6和XW1~XW6。
试验装置图如图2所示。采用12.7mm弹道枪发射穿甲子弹弹丸;通过调整药筒装药量控制弹丸入射速度，利用2个平行放置于靶体前的光幕靶和电子计时仪测定，并考虑低速(540m/s左右)、中速(700m/s左右)和高速(830m/s左右)3个试验速度;采用激光瞄准器和镜面控制弹丸着靶姿态，保证弹丸正入射侵彻靶体。
83 | 串联侵彻战斗部前级装药设计及试验研究 | 试验弹钢壳体厚4mm,装药直径142mm;药型罩采用紫铜、铝合金材料;注装Octol炸药(74%HMX,26%TNT),装药密度1.79~1.81g/cm3,装药量2500~2850kg。
试验目标靶为Ф1.5m×1.0m和Ф1.5m×1.3m两种规格的钢筋混凝土圆柱靶墩,产品设计标准符合GJBz20419.2-1998,其抗压强度为35MPa,体积配筋率约2%;目标靶养护周期为一个月。弹靶作用距离约2倍装药直径。
试验弹钢壳体厚4mm,装药直径142mm;药型罩采用紫铜、铝合金材料;注装Octol炸药(74%HMX,26%TNT),装药密度1.79~1.81g/cm3,装药量2500~2850kg。聚能侵彻体对钢筋混凝土穿孔形状如图4所示,穿孔深度主要由漏斗形孔和锥形孔组成,靶后受稀疏波拉应力的作用,有一层裂崩落层(只在靶柱穿透情况下),因此前级聚能装药对目标靶的穿靶孔道深度由左边大漏斗形孔和右边锥型孔组成,试验结果见表3。
试验弹与钢筋混凝土作用试验结果见图5,所有侵彻体作用的靶面裂纹区域大小为Ф1.5m。其中图5(d)和图5(e)试验装药和试验条件相同,只是试验效果不同。
含提取表格
84 | 刚性弹体撞击下高强度混凝土侵彻深度经验公式的对比验算 | 本次试验为刚性弹体正撞击高强度混凝土，试验在直径为57mm的一级轻气炮上进行，采用磁测速方法测试弹体着靶速度，并通过高速摄影仪及其保护装置记录弹体着靶速度和着靶姿态。试验系统如图1所示。
试验弹体材料采用45#钢，表面经热处理，使达到较高的硬度，弹体头部为尖卵形(弹形系数CRH=3)，长120mm，直径20mm，长径比为6，重量0.25kg，如图2所示。靶体采用C80高强度混凝土，经标准养护28d后测试平均单轴无侧压抗压强度为76.6MPa，混凝土的配比如表1所示。靶体为圆柱体形状，高度和直径均为600mm，如图3所示。为了减少弹体撞击时的边界效应，试验时用3mm厚钢板紧箍靶体。试验是在混凝土靶体浇筑一年后进行的。
含提取表格
试验在轻气炮上进行了2发正侵彻，弹体着靶速度分别为216和224m/s，弹体侵彻高强度混凝土的深度分别为5.3和5.9cm，靶体的宏观破坏如图4所示。
含提取表格
应用前述的与混凝土抗压强度有关的侵彻深度计算验公式(3)~(6)对不同初速度下弹体侵彻混凝土目标的最大侵彻深度进行计算，计算所用参数分别如下:弹体直径d=0.02m，截面积A=0.000314m2，弹头形状系数N=1.14，侵彻系数K=180/(f)0.5=20.566，弹体质量m=0.25kg，混凝土无侧限抗压强度f'c=76.6MPa，混凝土靶体密度ρt=2480kg/m3。把以上参数代入经验式(3)~(6)，即可得出在冲击速度分别为216m/s和224m/s下各经验公式计算的侵彻深度，如表2所示。
85 | 刚性弹侵彻不同靶材的侵彻深度比较 | 含提取表格
86 | 刚性弹侵彻混凝土的内摩擦模型分析 | 为验证本文模型理论，选取文献[16]的RPC侵彻试验进行对比分析。试验中采用2种锥形弹，弹体材料均为35铬锰硅，洛氏硬度(HRC)为48~50。第1种弹的弹头长径比1.8，弹体直径5.7cm，质量4.43kg;第2种弹的弹头长径比1.725，弹体直径8cm，质量24kg。靶体为RPC[17]，其他具体参数如表1所示。
含提取表格
87 | 前级装药侵彻混凝土靶板的仿真和实验研究 | 1)试验用的药型罩为球锥罩，其下部分是锥角为60°的圆锥，上部分为球缺，材料采用紫铜，通过电铸加工而成，结构如图9所示。装药选用B炸药，装药密度约为1.72g/cm3。实验弹带45#钢壳体。
2)试验靶为钢筋混凝土靶，规格为2.5m×2.5m×1.2m，产品设计标准符合GJBZ20419.2-1998《防护工程防常规武器结构设计规范》，其抗压强度大于36MPa。为便于实际操作，配筋率约为1%，靶体养护期为1个月，结构如图10所示。3)在试验时，将弹体水平放于木制靶架上，弹体底面与钢筋混凝土靶正面平行，以便产生的射流能垂直侵彻靶板。炸高取为2.5倍装药口径的距离，具体方案如图11所示。
88 | 助推弹体对混凝土目标侵彻过程的计算方法研究 | 在某结构助推钻地弹的研究过程中，取其中的一组试验状态进行介绍，先进行了纯动能钻地弹侵彻试验，试验的基本状态为:弹丸质量为41.28kg，弹丸直径为125mm，弹丸弹头形状因子为0.13009，如图1所示，要求弹丸着靶速度为560m/s，混凝土靶为C35的圆柱形素混凝土靶，靶面直径2.4m，长4m，靶体密度为2360kg/m3.试验中弹丸实际着靶速度为563m/s，锥形弹坑深度为499mm，侵彻深度为1507mm，如图2所示。
在随后进行的与这种试验状态相对应的助推钻地弹侵彻试验中，弹丸上的助推装置能够提供很大的推力，并推动弹丸短时间内做变加速运动。试验中实际着靶速度为559m/s，锥形弹坑深度483mm，侵彻深度为1837mm.如图3所示。
89 | 基于三维FE-SPH自适应耦合算法的子弹侵彻混凝土靶跳飞问题模拟 | 实验采用小平头截卵形子弹，其中部空心，为壳体结构。子弹长60mm，弹径25mm，长径比为2.4。子弹后部根据火炮发射要求设置了压弹槽和密封圈槽。子弹材料为Q45NiCrMoVA，热处理后其HRC硬度在39~45范围，密度为7.37g/cm3，剪切模量为0.77GPa，质量约为101g。靶体为素混凝土有限厚度靶，其尺寸为500mm×550mm×65mm。水泥采用425号水泥。混凝土配方为每1m3混凝土含水泥380kg，砂600kg，卵石1550kg。靶体按28d标准进行养护，靶体的抗压强度为51.2MPa。发射装置采用25mm口径滑膛炮，子弹的飞行姿态及着靶过程采用ZDF-180转镜等待式高速摄影机进行监测，高速摄影的拍摄频率为1.5×105pps~2.0×105pps。靶架为与火炮配套的活动靶架，其着角范围在0°~60°连续可调，图1为实验中靶体与靶架连接图，图2为子弹结构示意图，图3为子弹斜侵彻靶体的着靶示意图。
90 | 大质量高速动能弹侵彻钢筋混凝土的实验研究 | 高速侵彻弹主要由壳体、炸药模拟件和后端盖构成。实验件长度为680mm，中段直径为136mm，弹体长径比为5，距尾部端面50mm长度内的直径为144mm，头部曲径比为3，弹体装填比为0.1。实验件总质量约为52kg，质心距头部端面约350mm，加工后的弹体实物见图1。
实验靶标由6块尺寸为3.0m×3.0m×1.0m的C35钢筋混凝土组合而成，钢筋混凝土的截面配筋率为0.5%。在1300m/s的侵彻速度条件下，根据C.W.Young公式[7]计算得到的侵彻深度为5.8m，实验靶标如图2所示。
对大质量弹丸的加载可采用口径为320mm的平衡炮，该炮具有无后坐力、加载能力强的优点。利用平衡炮采用次口径加载技术，可以将质量为50kg级的弹丸加速到1300m/s，弹体飞行姿态稳定，无明显攻角。
实验后回收的弹体如图7所示，从图中可以看出，弹体结构保持完整，头部存在墩粗现象。初步判断，在1300m/s的侵彻速度条件下，钢筋混凝土对弹体头部的侵蚀现象不明显。设计的弹体结构基本能够在1300m/s的侵彻速度下保持完整。
(1)采用合适的次口径发射技术，利用口径为320mm的平衡炮能够将质量为50kg级的侵彻体发射速度提高到1300m/s，侵彻弹体姿态稳定，无明显攻角。
91 | 射流侵彻混凝土靶的靶体阻力计算模型与数值模拟研究 | 考虑到这种平均化的效应,这里选择速度梯度较小、侵彻孔径随侵彻深度变化不敏感的爆炸成型杆式侵彻体来考察靶体阻力计算模型的可靠性。实验中装药为8701炸药,药型罩由紫铜材料制成,密度为8.9g/cm3.实验分别选用变壁厚和等壁厚大锥角药型罩两种结构,分别称之为结构1和结构2.实验选用直径570mm、高500mm的圆柱形混凝土靶板,密度为2.4g/cm3.
靶体材料参数:Y=44MPa,E=17780MPa,ν=0.283,σf=4.4MPa,μ=0.67.计算得靶体强度参数为178.9MPa.
含提取表格
92 | 弹丸对混凝土中钢筋结构侵彻效应研究 | 弹丸参数:直径100mm，曲率半径4mm，质量25kg。混凝土参数:弹性模量26.1GPa，密度2500kg/m3，抗压强度28MPa，抗剪强度84MPa。根据任辉启，何翔[11]等测量所得弹体速度在300~650m/s范围内、质量为20kg的弹丸侵彻混凝土和钢筋混凝土中的过载曲线，对不同初速条件下弹丸从网眼中心侵彻钢筋混凝土靶板进行计算，结果见表1。
钢筋材料参数:Es=200GPa，ρs=7850kg/m3，屈服应力σs=500MPa。实验用多层配筋半无限钢筋混凝土靶板，其配筋如图3所示。实验后混凝土的破坏效果，如图4所示。
93 | 弹丸贯穿有限厚混凝土靶板实验与仿真分析 | 为了保证弹丸在冲击过程中能够承受剧烈加载而不变形,弹体材料采用45号高强度钢,并经过热处理和表面硬化处理。弹丸密度为7900kg/m3,弹丸长度为200mm,直径62mm,弹头曲率半径75mm.弹丸实物如图1所示。
混凝土靶板由水泥、水、骨料按照国军标GJB1112—91制成。其配比如表1所示。混凝土靶板浇注后在标准温度,湿度条件下养护60d,混凝土靶板的材料特性,如表2所示。
94 | 弹体侵彻混凝土侧壁摩擦阻力研究 | 含提取表格
李斌采用图1中的两种结构的弹体，图中单位均为mm，其中图1(a)为常见的卵形钻地弹结构，图1(b)是“细身”型卵形弹，其总质量、头部形状与图1(a)完全一样，弹身部分要比图1(a)稍微细一些，长度比普通弹大一些，弹体材料为83钢，撞击速度为1230m/s.回收的弹体如图1(d)，可见头部磨蚀很小，理论分析时可以当做刚体处理.实验结果如表1，工况1~6采用的是图1(a)结构，工况7和8采用的是图1(b)结构，显然，工况7和8的侵深明显要比前6个工况的侵深大，平均增加了67.5mm，增幅为10.7%，这只能解释为弹体侧壁摩擦造成的.
95 | 弹体斜侵彻混凝土过程中的方向偏转 | 弹体材料为35CrMnSiA,头部CRH系数为3,弹径64mm,长径比为5.混凝土靶长1.1m,直径1.2m,周围为厚度3mm的钢箍,靶板前表面预制成0°、10.5°、21.5°、31.4°的倾角,混凝土抗压强度为34.7MPa，密度为2.27g/cm3.
含提取表格
96 | 弹体斜侵彻混凝土靶面的开坑阶段分析 | 本文进行了弹体斜侵彻混凝土靶试验，试验弹丸直径为10mm，弹长为70mm，CRH为4，质量为80g，弹体材料采用高强度钢35CrMnsiA，淬火后硬度值HRC为45。试验用的混凝土靶为C40混凝土靶，实测单轴抗压强度为37.2MPa，混凝土靶浇注成20°、30°倾角，如图4所示。试验布局如图5所示，倾角为20°和30°下斜侵彻混凝土试验得到开坑区的几何参数如表1所示。试验后部分混凝土的破坏如图6所示。
含提取表格
对普通C40混凝土介质，剪切强度为1.169MPa，波速为700m/s，τse=0.225√fc，fc为混凝土的单轴抗压强度，介质的断裂韧度Kc取值为Kc=0.73MN/m2/3，将试验数据代入式(12)得η的平均值为0.64，η的取值与倾角的大小无关。开坑面积与破碎区半径之间的比值为一个定量。
97 | 弹体斜侵彻高强度混凝土及其损伤的试验 | 试验采用西南交通大学高压物理试验室57mm一级轻气炮装置作为弹体动能加载装置。本轻气炮原理是利用突然释放高度压缩后的轻质气体(本试验用氮气),驱动试验弹体在膛内加速并进入靶室撞击靶体。
试验弹头采用卵形(CRH=3),弹长L为120mm,弹径D为20mm。采用45#钢,并经过热处理以提高弹丸表面硬度,达到屈服强度≥355MPa。
弹体斜侵彻靶体时,要受到靶体的阻力作用,由于靶体的阻力方向与弹体运动速度方向不一致,从而会导致弹体运动方向不断发生改变。当弹体的运动方向变为偏离靶面的方向时,弹体就会飞离靶面发生跳弹现象。由于侵彻介质越坚硬,弹体所受阻力越大,摩擦力小,翻转力矩大,而碰击瞬间初始翻转力矩是决定产生跳弹现象的根本原因[7]。因此对高强度混凝土斜侵彻试验更容易产生跳弹。为防止轻气炮靶室被跳弹弹体破坏,需要对靶室进行特殊防护。依据靶体直径和靶室直径的大小，特制700mm×700mm×20mm的钢板置于靶体两侧,并在弹体入射方向相对于靶体侵彻面外露350mm左右。靶体上下部位分别用1400mm×1400mm×15mm规格的橡胶带作为防护。具体布置如图3所示。
含提取表格
98 | 弹体结构对混凝土侵彻弹垂直侵深的影响与试验研究 | 试验采用厚520mm强度为35MPa的钢筋混凝土作为靶体。弹丸的弹体结构见实例分析及表1中的方案一。根据高速录像测得弹丸的着靶速度分别为192m/s、260m/s、314m/s、350m/s,试验后观察试验现象并测得试验弹丸侵彻深度。
如图5所示,弹丸侵彻结束后,弹芯未能穿透靶板,嵌在靶板中,外壳体与尾部火箭发动机从靶板上脱落。由于外壳体撞击靶板造成靶板表面出现大面积崩落。
图6为侵彻试验后的回收弹丸。由图6可以看出,弹头变形量很小,与基本假设相符合,外壳体撞击到靶板后向四周弯曲变形,增加了与靶板的接触面积,外壳体侵彻阻力增大,最后停留在靶板外。图6所示试验现象证实了上节理论分析的正确性。
含提取表格
99 | 弹体高速侵彻混凝土的效应实验 | 本文中,通过提高火炮发射能力,采用更为合理的次口径发射技术,进行不同材料(强度在450~1890MPa范围内)、不同头部长细比(0~3)的弹体以不同速度(800~1500m/s)侵彻不同强度标号(C30~C80)的混凝土实验,完成3批次实验,共取得51组有效数据,研究高速撞击条件下弹体的侵彻能力、侵彻稳定性和高速情况下的弹体变形等问题,结合实验结果进行定性分析。
Ф35mm高速弹道炮发射能力为:满口径发射弹体质量为0.55kg时,弹体初速≥1255m/s;次口径发射弹体质量为0.15kg时,弹体初速≥1400m/s。
弹体材料包括20钢、45钢、60Si2Mn、35CrMnSi、TC4、40CrNiMo共6种,除20钢外,其他材料都经过热处理,主要物理力学参数见表1。全弹长细比L/D=10,头部形状分平头和卵形2种,其中卵形头部长细比Ln/D=3,2。
含提取表格
选用Ф1000mm素混凝土圆桶靶作为实验靶体,靶体外用5mm厚钢板箍紧,靶径与弹径之比远大于30,可以忽略靶体边界的影响[8],同时又考虑了弹体在靶中侵彻弹道的变化,保证弹体不会从侧边飞出靶体。靶体长度根据弹体侵彻能力来确定,确保靶体背面不出现震塌。根据实验要求,共构筑了4种标号(C30、C45、C60和C80)的混凝土靶体,28d养护后的实测平均无侧限抗压强度分别为34.8、48.6、61.3和76.4MPa。
弹体材料和尺寸一致,材料为60Si2Mn,头部为卵形,头部长细比为2,考察侵彻速度、混凝土靶体强度的变化对侵彻效应的影响。针对4种不同强度的混凝土靶体,进行了4组实验,每组5发,弹体速度范围为800~1500m/s。图4~5分别为高速摄像机和X光机拍摄到的弹体飞行姿态,可以看出,弹体的着靶姿态满足了正侵彻实验的要求。图6为实验后2种不同侵彻初速(836和1430m/s)下混凝土靶体正面破坏情况,可以观察到靶体表面成坑、靶体表面的径向和环向裂纹等宏观破坏现象,在靶体表面形成了相对于弹着点基本对称的弹坑区和分布均匀的径向裂纹,这也进一步证明弹体在撞击靶体时具有良好姿态。图7~8分别给出了第1批实验侵彻深度和弹体质量损失的测试结果。
弹体尺寸一致,头部为卵形,头部长细比为2,考察弹体材料、侵彻速度、混凝土靶体强度的变化对侵彻效应的影响。为了能够通过实验给出极限速度,根据6种弹体材料,针对4种不同强度的混凝土靶体,强度高的靶体相应选用材料强度高的弹体进行实验,每组实验次数不等,弹体速度范围为650~1400m/s。图9~10分别给出了第2批实验侵彻深度和弹体质量损失的测试结果。
弹体材料和混凝土靶体强度一致,弹体材料为60Si2Mn,混凝土强度标号为C45,考察弹形和侵彻速度的变化对侵彻效应的影响。采纳了2种弹形:平头弹和头部长细比为3的卵形弹,弹体速度范围为700~1450m/s。图11~12分别给出了第3批实验侵彻深度和弹体质量损失的测试结果,为便于比较,将第1批实验中的第2组实验(弹材为60Si2Mn、头部长细比为2的卵形弹侵彻C45混凝土)结果一并绘出。
100 | 弹体高速侵彻钢筋混凝土靶的结构变形及质量损失的实验研究 | 设计了高速钻地结构弹，采用35mm口径的弹道炮和100mm口径的滑膛炮，进行了0.15和1.5kg弹体在1030~1630m/s速度范围内侵彻钢筋混凝土靶的实验研究，对高速侵彻条件下弹体的结构响应、质量损失及生存极限速度等问题进行了探讨。结果表明:在高速侵彻混凝土过程中，弹体结构的变形破坏包括头部侵蚀/墩粗+侧壁磨蚀、弯曲/尾部破裂、破碎等形式，弹体头部侵蚀和弹体质量损失程度随撞靶初速度的增加而增加。
实验弹采用头部尖为卵形、弹身为锥形的变壁厚设计，六花瓣均匀刻槽，既可提高壳体强度，又可降低弹体质量，提高装填比，也便于侵彻过程中靶材排出，以减小锥形结构对侵彻深度的影响。另外，带锥度的弹形有助于降低高速弹道的偏转，可提高侵彻弹道的稳定性。在高速侵彻过程中弹体过载大幅提高，弹体头部会受到部分侵蚀。考虑到这些因素，实验弹的头部厚度和弹体壁厚较通常设计的弹体均有所增加。
实验弹采用超高强度钢材料30CrMnSiNi2MoVe，内部填充由砂和石蜡配制而成的模拟装药。弹体结构和实物如图1所示。
根据我国现有轻气炮、火炮、平衡炮等实验装置的发射能力，采用2种发射装置:35mm口径的弹道炮和100mm口径的滑膛炮。
考虑到实验成本及实验装置的发射能力，设计了2种弹体，实验安排如下:采用35mm口径的弹道炮发射0.15kg弹体，在1000~1600m/s速度范围内每隔50~100m/s选择1个实验点，对该速度段弹体侵彻钢筋混凝土靶进行较为系统的实验研究;利用100mm口径的滑膛炮进行1.5kg弹体在1400~1600m/s速度范围内侵彻钢筋混凝土靶实验，对该速度段下的侵彻机理进行针对性研究。
实验靶体采用钢筋混凝土靶，设计强度为30~35MPa。在0.15kg弹体侵彻实验中，靶体采用圆柱形靶，靶内的钢筋直径为4mm，每层钢筋网格大小为50mm×50mm，两层钢筋网格间距为200mm;在1.5kg弹体侵彻实验中，靶体采用长方形靶，靶内的钢筋直径为6mm，每层钢筋网格大小为100mm×100mm，两层钢筋网格间距为150mm。表1给出了实验靶体的规格及实测单轴抗压强度，浇注完成后的实验靶体如图4所示。
含提取表格
获得8发有效实验数据，实验撞靶速度(v0)范围为1030~1520m/s。
获得了4发有效实验数据，实验速度分别为1546、1577、1621和1630m/s，实验过程中均实现可靠脱壳，靶面呈对称破坏，表明撞靶姿态为正撞击。
101 | 弹侵彻混凝土靶面成坑的分阶段分析 | 含提取表格
102 | 新型头形弹体对混凝土的侵彻 | 实验弹编号分别为弹A、弹B1、弹C2和弹C3,其外形如图1所示,结构参数如表1所示,表中Dn和Ln分别为头部小圆柱体的直径和长度,Lp和Dp分别为弹体长度和直径,ψ为曲径比,m为质量。各实验弹的弹径相同,质量基本相等,弹材均为D6A高强度钢。
实验靶体为素混凝土靶,侧表面用铁皮箍紧。靶体分为A靶和B靶,A靶的尺寸为Ф500mm×1500mm,平均轴心抗压强度实测值为9.0MPa;B靶的尺寸为Ф500mm×700mm,平均轴心抗压强度实测值为28.4MPa。2种靶体中的卵石直径均不大于6mm。
采用Ф25mm火炮作为加载平台开展正侵彻实验,侵彻速度约300、800m/s,通过靶网测试弹体着靶速度,利用高速摄像机记录弹体的着靶姿态。
含提取表格
103 | 有限厚块石砌体钢筋混凝土结构板抗贯穿性能的实验研究 | 选用的花岗岩块石抗压强度为150MPa;砌筑沙浆强度为60MPa;钢丝抗拉强度为417MPa，钢丝直径为1mm，钢丝网规格为10mm×10mm。
实验靶板分为4种类型:(1)花岗岩靶板(G)，尺寸为500mm×500mm×50mm;(2)C60钢丝网混凝土靶板(RC)，尺寸为500mm×500mm×100mm，在靶板厚度方向均匀布置4层钢丝网;(3)花岗岩板与C60钢丝网混凝土板组合靶(GRC)，总厚度为50mm，其中花岗岩板尺寸为500mm×500mm×30mm，钢丝网混凝土板尺寸为500mm×500mm×20mm，在靶板厚度方向均匀布置2层钢丝网，2块板之间由MU60水泥沙浆联结;(4)不同粒径花岗岩块石砌体钢筋混凝土结构靶(GBRC)，总厚度为50mm，花岗岩块石之间由MU60水泥沙浆联结，结构如图1所示。为了考虑块石尺寸的影响，这类靶板块石选用了4种不同的尺寸组合，如表1所示。
发射装置采用口径为30mm的火炮，弹体材料为优质合金钢42CrMo，为了考虑弹体材料强度对侵彻的影响，弹体加工时分别进行了调质和淬火处理。调质弹体(P1)材料强度为924MPa。淬火处理弹体(P2)材料强度为1310MPa，弹头为卵型，曲径比为6.5;弹径为30mm，长径比为5.7，弹丸质量为0.325kg，弹丸外型见图2。本实验中预设弹丸速度为250m/s，实际弹丸速度为204~315m/s。
含提取表格
含提取表格
104 | 活性粉末混凝土基表面异形遮弹层的抗侵彻特性 | 试验共设计制作了6块材料、结构及尺寸完全相同的靶体,编号为T-1~T-6。靶体设计成圆形,尺寸为Ф×h=1000mm×300mm。在靶板中间呈正方形均匀布置5行5列由RPC球柱+陶瓷半球壳构成的偏航层,其中RPC半球直径为100mm,陶瓷半球壳厚度为10mm。RPC球柱抗压强度平均达到250MPa;陶瓷抗压强度为3.9GPa,弹性模量为355GPa;钢纤维RPC(钢纤维体积掺量为6%)抗压强度为148MPa。具体偏航层布置如图2所示,试验靶体如图3所示。
试验发射装置采用Ф85mm改装加农榴弹炮,炮口与靶体的距离为50m,通过调整装药量,使弹体获得不同的速度。试验中,在距离加农榴弹炮炮口6m处布置2个间距为10m的铜丝网测速靶,时间由HG202A-III测时仪(计时精度为10-6s)测量。试验设计弹速范围为300~700m/s,试验现场布置如图4所示。
试验弹体实测着靶速度为320~705m/s,弹体破坏特征和偏转角如表1所示。
105 | 混凝土薄板的侵彻破坏响应实验 | 实验采用直径25mm、质量230g的45钢实心半球头弹丸(如图1所示)以近520m/s的速度撞击混凝土靶板。靶板的尺寸为400mm×400mm×150mm，抗压强度为20MPa，抗拉强度为3MPa，碎石最大直径为10mm(见图2)。发射装置采用25mm火炮，实验布局如图3所示，其中触发源为应变、加速度测试系统和高速摄影提供同一触发信号，使得所有的测试系统具有相同的触发时刻。为便于研究，文中的时间坐标轴采用相对同一触发时刻的绝对时间。发射的弹丸通过测速靶网和触发源靶网后，撞击混凝土靶板，并由高速相机拍摄弹丸的撞击过程和混凝土靶板的破坏过程。实验中用加速度传感器和应变传感器测试靶体中的加速度响应和应变响应，测点如图4所示，其中A1x和A1z分别为同一点的x向和z向的加速度测量点(实验采用了2块靶板);S1~S4为应变测量点(图中方块标识的长边为栅丝方向)，其中S1和S3测量的靶板径向的变形，而S2和S4测量的是环向变形。
106 | 混凝土靶体侵彻不贯穿系数的试验研究 | 试验用弹体的发射装置为 76 式 37 m m 口径的 火炮 , 采用电子测时仪测量弹体的命中速度 。
试验弹体采用标准海37mm硬芯半穿甲弹(图2),弹径d为37mm,弹头为平头锥形,弹长132mm,长径比3.57∶1,弹体平均质量605g.
靶体背覆砂土厚度为1.5m,宽度与靶体直径相同(1m);砂土两侧用砂袋封堵,砂土物理参数为容重15.40kN/m3、比重2.67、孔隙比0.76.
含提取表格
含提取表格
有关钢筋对弹体在半无限厚介质中的侵彻深度的影响还存在不同的观点,故针对本次试验情况,取配筋靶体与素混凝土靶体的侵彻深度相同,即试验弹对C50、C90半无限厚钢筋混凝土靶体的侵彻深度分别为19.9、14.4cm
在得到了试验弹体以500m/s的速度垂直侵彻C50、C90半无限厚素混凝土靶体、钢筋混凝土靶体、钢纤维混凝土靶体、钢纤维钢筋混凝土靶体的侵彻深度以后,根据弹体侵彻深度与速度成正比、与靶体圆柱体抗压强度的平方根成反比的近似关系,可计算得到对应试验弹体速度及靶体强度时的半无限厚介质中的弹体侵彻深度。图4为27号靶体破坏图。试验结果及数值计算结果见表8.
含提取表格
107 | 混凝土靶体预开孔对弹丸侵彻性能的影响 | 根据数值模拟结果及Ф25mm火炮实验技术，设计了如图1(a)所示弹丸结构，弹丸实物如图6所示。靶体为直径500mm、长500mm的圆柱形混凝土靶体，通过标准试件测得其抗压强度为(40.0±1.5)MPa。
含提取表格
108 | 特型钻地弹排屑的数值模拟及实验研究 | 本缩比实验采用14mm弹丸进行初期实验。用高转速和低转速沟槽弹丸分别对高强度混凝土进行实验研究。弹丸如图4所示。螺旋槽弹丸是利用数控机床加工的。破坏效果如图5、6。
高转速螺旋槽弹丸作用目标后，平均侵彻深度 30 mm， 破坏面积为 90 cm2 。低转速螺旋槽弹丸平均侵彻深度为 24 mm，破坏面积为 170 cm2 。
109 | 空心弹侵彻混凝土过载特性的实验研究 | 侵彻弹的结构(图3)为截卵形头部空心弹体, 1#弹重为3.15kg、弹长320mm.材料选用经过特殊 热工艺处理的 35CrMnSi .靶板为特殊介质的无钢筋混凝土靶.试验采用空气炮发射侵彻弹 , 在炮口安装 两只激光测速管来测量弹体撞靶速度, 靶板与炮口距离 9 m , 弹体出炮口速度可被认为是弹体的着靶速 度.试验前记录弹号、弹型、弹速、弹重.试验后测试有关参数,如试验时测得弹速为128m s;靶板的开 坑尺寸、弹坑形貌、侵彻深度和过靶情况.
侵彻弹侵彻靶板的结果表明,弹体垂直撞击靶板,回收弹体保持外形的完整,没有明显变形,头部尖端有轻微的钝化摩擦痕迹,截卵形表面有浅划痕,侵彻混凝土靶板的弹体表面牢固附着混凝土.图4为1#混凝土靶炮击后照片.板靶D/d=1.2(D为板靶直径,d为板靶的厚度)一周用钢板固定起,可以被认为数值模拟中的半无限板靶.混凝土靶板的破坏由开坑段与成孔段组成,开坑段的直径约为4倍弹径,深度较浅0.16m.成孔段为弹坑向内延伸成的直径与弹体外径相当的孔道.同时从弹坑处有几条径向大裂纹向靶扳四周延伸.
110 | 考虑刚性弹弹头形状的混凝土(岩石)靶体侵彻深度半理论分析
111 | 考虑质量磨蚀的高速侵彻弹体的壁厚设计 | 对于文献[4]中实心弹体高速正侵彻密度为2300k/m3，强度为51.0和62.8MPa混凝土靶的2g种工况，弹体长径比为10，弹头曲径比为3.0，弹径分别为30.5和20.3mm，弹体质量分别为1.60和0.48kg，弹体初始撞击速度最大值分别为1358和1224m/s，从图8中可以看出，本文中理论分析能够解释弹体产生偏航和断裂的原因，实验中的弹体有可能发生了一定程度的非对称质量磨蚀而导致弹体严重弯曲和偏航出靶，而刚性弹模型则不能有效地描述这些实验现象。
D.J.Frew等共进行了3组曲径比为3.0的尖卵形弹体高速正侵彻强度为60MPa的岩石靶的实验，弹体长径比均为10，弹体的弹径和质量分别为:7.1mm，0.020kg;12.7mm，0.117kg;25.4mm，0.931kg。对应于上述3种工况，靶体静阻力R依次为913、787和693MPa。根据文献[20]中描述的弹体在侵彻岩石靶后发生质量磨蚀情况，通过计算经验常数取平均值k=0.09。对于直径为25.4mm的弹体侵彻工况，由于靶体大小和质量限制，弹体初始撞击速度最大值仅为1177m/s，侵彻后的弹体保持完整;而对于直径为12.7和7.1mm的弹体侵彻工况，弹体初始撞击速度最大值分别为约1600和1900m/s。从图9中可以看出，本文中的理论分析与实验结果吻合较好，较低速度时弹体保持完好，而较高速度时弹体发生严重偏航和弯曲现象。
112 | 聚能装药侵彻混凝土的径向扩孔工程研究 | 混凝土靶厚度为800mm,聚能装药的口径为Ф100mm,并设计了几种不同的装药结构,射流参数由数值仿真计算得到,仿真模型经多次试验验证,其结果与试验结果基本吻合。表1中给出的是射流着靶瞬间各参数。由于射流侵彻后混凝土靶易破碎,因此只测量了入口和出口的孔径,程序计算没有考虑混凝土靶入口表面崩落,取距表面1.5倍装药口径处为入口孔径,具体结果见表2所示。1号弹的侵彻情况见图3所示、计算孔形见图4所示。
含提取表格
含提取表格
113 | 聚能装药的多点环形起爆器性能测试及其应用 | 为研究多点环形起爆器对聚能装药侵彻钢筋混凝土威力的影响规律，确定不同起爆半径对某聚能装药结构匹配性，设计了聚能装药侵彻钢筋混凝土的威力实验。聚能装药实验弹口径140mm，药型罩为球缺形，材料为Q235钢，实验弹壳体为硬铝材料，装药为注装法装填的B炸药(TNT/RDX=35/65)。多点环形起爆器采用24点输出结构，实验弹及环形起爆器如图5所示。
除1发采用雷管加传爆药柱实行中心点起爆外，其余3发均采用24点环形起爆器起爆，起爆半径分别为50、55、60mm。
点起爆威力实验的靶标为强度C30，配筋率为0.5%(质量分数)，尺寸为1m×1m的圆柱形钢筋混凝土;环形起爆的3发威力实验采用的靶标为强度C35，配筋率为0.5%(质量分数)，尺寸为1m×1m×1m的正方形钢筋混凝土。实验布置如图6所示，典型实验结果如图7所示。4发实验结果列于表2中，表中h为炸高，r为起爆半径。
含提取表格
114 | 超高性能混凝土抗侵彻及抗爆炸性能研究 | 超高性能混凝土靶体配合比示如表1，原材料包括:PII52.5硅酸盐水泥;最大粒径2.5mm的黄砂;比表面积22000m2/kg的硅灰;比表面积大于1000m2/kg的矿渣微粉;减水率≥40%的聚羧酸高效减水剂;最大粒径为16mm的玄武岩粗骨料;长度13mm、直径0.2mm、抗拉强度大于1800MPa的镀铜钢纤维;长度20mm、直径17m的玄武岩纤维.
混凝土靶体为直径300mm、高300mm的圆柱体，靶体外边界用厚度为1.6mm的钢板进行加固.侵彻试验装置示如图1，包括发射枪、锡箔靶、计时仪、高速摄影机、靶材、背挡板，弹体为标准14.5mm子弹.爆炸试验靶体如图2所示，靶体中心预制Ф38mm×150mm的圆柱孔，内置炸药为直径37mm的圆柱形TNT炸药，炸药埋深50mm，放药量为25g.
含提取表格
含提取表格
含提取表格
115 | 钢筋混凝土靶厚度影响PELE侵彻效果的数值分析 | PELE弹外径10.5cm，内径8.0cm，弹体长45.0cm，为增强弹靶撞击过程中对弹芯的挤压效应，在弹芯前部加装了预制塞块，整体结构如图1所示。
钢筋混凝土靶为长方体(图2)，正面尺寸为2.0m×2.0m，为分析靶厚的影响，分别取靶厚为0.25，0.30，0.35，0.40，0.45，0.50m。混凝土的设计抗压强度为35MPa。钢筋直径12mm，材料为Q235，钢筋网格12cm×12cm，共两层，正、反面混凝土保护层厚度均2.5cm。
为了验证数值仿真结果可靠性，针对PELE在一定速度范围内进行PELE垂直撞击不同厚度混凝土靶板的实验研究。实验中弹体壳体为钢材料，内部弹芯材料为尼龙。实验所采用靶板为钢筋混凝土靶，厚度依次为25，35，50cm，弹体着靶速度为(800±30)m·s-1
图7为初速800m·s-1PELE分别对50 cm厚钢筋混凝土靶的仿真与实验结果。
116 | 钢管约束混凝土抗侵彻性能试验 | 试验弹丸为12.7mm穿甲弹，通过改变装药量调节弹丸速度，设计着靶速度为两种:高速(全装药，约840m/s)，低速(减药，约540m/s)。弹丸质量48g，弹丸结构如图2(a)所示，其中卵形头钢芯，直径10.1mm，长53mm，质量30g，且侵彻试验后未产生明显变形，如2(b)所示。
含提取表格
混凝土原材料为:P.042.5硅酸盐水泥;普通河砂，最大粒径5mm，细度模数2.63;硅灰，平均粒径0.2μm;聚羧酸型液体高效减水剂，减水率大于40%。为了避免大尺寸石子对侵彻试验结度为2200kg/m。按《普通混凝土力学性能试验方法标准》[17]进行了混凝土静力性能试验，得到标准立方体抗压强度和劈裂抗拉强度分别为62.3MPa和4.52MPa。
含提取表格
钢管约束混凝土具备较强的抗多发打击能力。4#、5#单发打击平均侵彻深度209.5mm，16#、18#第二发打击平均侵彻深度215mm，18#第三发侵彻深度231mm，即钢管混凝土第二发打击侵彻深度比单发打击仅增加了约2.6%，第三发打击侵彻深度比第二发打击增加了约7.4%。这表明:当各发弹着点不是很靠近时(弹孔不重叠、不交叉)，钢管约束混凝土抗第二发和抗第一发打击能力相当，而抗第三发打击的能力有所下降。
含提取表格
本文进行了 12. 7mm 穿甲枪弹侵彻小直径钢 管约束混凝土厚靶试验，得到了靶的破坏模式及 主要破坏参数，并建立了硬芯枪弹侵彻深度公式。
117 | 钻地弹侵彻混凝土靶过程中弹体温度的变化 | 以某一钻地弹为研究对象,计算分析钻地弹在侵彻混凝土靶过程中以及侵彻结束后一段时间内弹体温度变化情况,计算参数为:弹体直径80mm,弹体壁厚15mm,弹体长度800mm,弹头半锥角30°,弹头长度与弹径比1.75,弹体材料35CrMnSi,初始侵彻速度800m/s,混凝土靶强度30MPa,弹体初始温度20°C,弹重30kg。
表1列出了着靶速度v=800m/s时不同弹头形状参数下侵彻结束(v=0时)后弹头与炸药接触面的温度Tc和弹体温度平衡时弹头与炸药接触面的温度Tm。表2列出了同一弹头形状参数(θ=30°,δ=120mm)下不同着靶速度时侵彻结束(v=0时)后弹头与炸药接触面的温度Tc和弹体温度平衡时弹头与炸药接触面的温度Tm。表1、2中t为侵彻时间;h为侵彻深度。
118 | 钻地弹斜侵彻混凝土靶的工程计算模型 | 由于攻角侵彻试验数据比较难进行，本文进行了弹体倾角侵彻混凝土靶的试验，如图11所示，采用小口径滑膛炮加速弹体运动，撞击安放在架子上的混凝土靶，用测速仪记录着靶速度。弹体材料为高强度钢，弹径为10mm，长径比为4，曲率比为3。混凝土靶直径为800mm，用厚度为3mm的钢板箍紧，靶板前表面预制成20°、30°、40°的倾角。
图13为弹体速度为1051m/s、倾角为20°时的侵彻轨迹，为了使轨迹形状更加直观，将细铁丝紧贴弹体侵彻轨迹，并涂上红色墨水，从图中可看出侵彻弹道发生了一定程度的偏转。将试验数据与计算模型的结果进行比较，如图14所示，试验值与计算结果吻合较好。随着倾角的增大，弹体侵彻深度减小，弹道横向偏移量增加，弹道轨迹弯曲程度增加。
含提取表格
119 | 陶瓷外壳材料对PELE作用性能的影响 | 结合仿真结果，对陶瓷外壳材料的PELE进行了试验。试验采用12.7mm弹道枪，弹体内部装填材料为聚四氟乙烯。试验采用的前靶板为2mm/0°钢靶，后效靶为2mm厚铝靶，观察陶瓷弹穿透前靶板后，能否有效分解产生横向效应。
陶瓷PELE以1280m/s的速度穿透第一层钢靶后产生了明显的横向效应。铝合金靶被穿出直径50mm的大孔。另外，后效靶上还有许多小孔，这说明陶瓷弹丸穿第一层靶后碎裂形成很多破片，且破片仍有较强的杀伤威力。试验所用陶瓷PELE如图6(a)所示，(b)是陶瓷PELE穿钢靶后的靶板状态，(c)是陶瓷PELE产生横向效应对铝合金后效靶的毁伤效果。(d)是回收到的陶瓷破片，质量大都介于0.2~0.5g之间。表3列出回收破片的数量，由于弹体的碎裂性较好，可以回收的破片非常有限。
120 | 非对称质量磨蚀导致正侵彻弹体的弯曲屈服 | 从实验结果[1-2]可知，弹体高速侵彻强度为19.5MPa的混凝土靶时，当弹体初速超过1.3km/s时弹体发生严重的偏航现象，并从靶体侧向飞出;当弹体初速超过1.4km/s时，弹体发生严重的弯曲现象而导致侵彻深度严重降低;当弹体初速超过1.6km/s时，弹体发生断裂。侵彻强度为51.0MPa的混凝土靶实验中，当弹体初速超过1.3km/s时弹体发生严重的偏航现象;而侵彻强度为62.8MPa的混凝土靶实验中，当弹体初速超过1.2km/s时弹体就已经发生断裂。
121 | 骨料粒径对混凝土靶抗高速破片侵彻影响的实验研究 | 采用平头弹体进行破片侵彻实验模拟，其材料为38CrSi，整体淬火后其洛氏硬度为HRC42，弹丸平均质量为23g，直径为12.6mm，长径比为3.针对普通素混凝土靶(PC)和钢纤维增强混凝土靶(SFPC)，分别制备3种骨料粒径不同的混凝土靶，粒径大小分别为5~10mm、10~15mm、15~20mm，如图1所示。采用石灰岩质碎石，压碎指标为4.6%，含泥量小于0.2%，表观密度为2597kg/m3，吸水率为0.42%。钢纤维采用普通铣削型钢纤维，外形尺寸为0.5mm×1.2mm×35mm，抗拉强度大于600MPa.
本实验所有靶件均采用小型搅拌机搅拌，在室温下成型，24h后脱模，送入标准养护室，设计靶件尺寸为360mm×360mm×400mm.在制作靶件的同时相应制作一组共3块尺寸为100mm×100mm×100mm的实验块，用于准静态抗压实验，仍然采用标准养护。所有试件经过28d养护之后，最终得到3种不同骨料粒径配合比相同的素混凝土靶(PC)和钢纤维增强混凝土靶(SFPC)，其中钢纤维的含量为1%.各个试件的抗压强度如表1所示，r代表骨料粒径，fc代表无约束抗压强度。
实验加速装置采用口径12.7mm的二级轻气炮，撞击速度控制在1400m/s左右
总共进行 21 发侵彻实验，其中两发作为实验前期预研工作
分析粒径影响的侵彻实验总共为 19 发，有效实 验 15 发。
含提取表格
·122 | 高含量混杂钢纤维高强混凝土抗侵彻性能试验研究 | 试验靶板的基体混凝土强度等级为 C80，混杂纤维高含 量混凝土靶板尺寸:长×宽×高 =400 mm×400 mm×200 mm，基 体混凝土靶板尺寸:长×宽×高 =800 mm×800 mm×400 mm。 混凝土靶板配合比见表 1，混凝土靶板参数见表 2。
(1)发射装置。采用 准30 mm 口径火炮作为室内模型 试验发射装置，如图 1，其工作原理是借助火药室内的高压 气体膨胀对弹体做功，选择适当的药量，从而获得不同的 弹速。弹速一般控制在 50~1 000 m/s
2)弹丸。图2是弹丸的外形图，弹头为实芯，弹体为普通45#钢，主要模拟半穿甲类航弹。为了保证模型弹材料达到原型弹材料的机械性能要求，提高弹丸的强度和硬度，对弹体进行了淬火处理。弹头为卵头实芯型，顶角24°;弹长150mm;长径比5∶1;弹头长70mm;弹径30mm;弹重0.543kg。抗拉强度σ=1100MPa，硬度HRC=39。
含提取表格
含提取表格
123 | 高性能混凝土填充金属三明治夹层波纹板的抗侵彻性能 | 本研究的复合结构装甲板分两种:混凝土直接 浇筑金属三明治夹层波纹板(简称混凝土直接浇筑 复合结构)和混凝土三棱柱插入随后树脂填充界面 的金属三明治夹层波纹板(简称树脂填充复合结 构 )，见 图 1。
对于第1种结构(表1中样品1~样品4)，金属三明治夹层波纹板整体尺寸为150mm×180mm×17mm，前后面板及夹层波纹板厚度1mm，材质为AISI304不锈钢，波纹与面板夹角50°，金属三明治板前后面板与夹层波纹板通过钎焊连接，波纹顶角有3mm的焊接平台。实验用混凝土所用原料为P·O·42.5水泥、标准石英砂、蒸馏水、高效聚羧酸减水剂、硅灰、钢纤维。原料经过混料、搅拌，浇筑金属三明治夹层波纹板。其中水胶比为0.15，硅胶比为0.1，减水剂含量为1.8%，钢纤维平均直径0.25mm、长12mm、体积分数为1.24%。室温静置24h后进行热养护。热养护制度分为两种:1)烘箱高温养护，80°C热水养护8h后，再在250°C烘箱中养护8h，此时混凝土压缩强度为224MPa(样品1);2)另3个装甲板为80°C热水养护8h，此时混凝土压缩强度为175MPa(样品2~样品4)。
对于第2种结构(表1中样品5~样品9)，金属三明治夹层波纹板与第1种结构相同。制备混凝土三棱柱的原料配比及养护与样品2~样品4相同。三棱柱尺寸:底面为边长20mm、高12mm等腰三角形，总长150mm。填充树脂为环氧树脂，固化剂为低分子聚酰胺，二者质量比为1∶1。将二者混合后灌满金属三明治夹层波纹板，随后插入混凝土三棱柱，室温固化1周。
选用自制子弹，材质为AISI304不锈钢，弹头半球形，直径6mm，总长15mm，平均质量3.06g，常规侵彻。
复合装甲板子弹抗侵彻实验在南京理工大学军工测试中心进行。采用14.5mm弹道枪射击自制弹丸。在靶板前方放置两平行锡箔纸，锡箔纸间距为325mm。
含提取表格
124 | 高速侵彻混凝土弹体头部侵蚀终点效应实验研究 | 弹体结构如图1所示，弹体头部系数为CRH=3.0，长径比L/d=7，直径d=15mm，A、D类型弹体的壁厚是3.5mm，A2、D2类型弹体的壁厚是2.5mm，由于空心结构弹体在高速侵彻下会出现结构弯曲、弹体破裂现象，为了研究高速侵彻条件下的头部侵蚀问题，采用抗弯曲能力较强的实心结构弹体(A1型)，图1为弹体实物照片。采用的弹体材料有30CrMnSiNi2A、30CrMnSi、45号钢、Q235、HPb59-1等5种金属材料，其力学性能参数见表1.
根据文献[1-2]描述，混凝土骨料对弹体头部侵蚀量影响显著，本实验选用两种C35混凝土靶，其骨料分别是石灰石、石英石，混凝土的配合比见表2.考虑到弹体尺寸，混凝土靶板的骨料尺寸严格控制在10~15mm.混凝土靶板浇注于圆柱形钢桶内，以提供围压，消除径向边界效应。同时将混凝土靶板尺寸按Φ550mm×630mm尺寸进行加工，靶板直径与弹体直径比达到36.7.靶板养护时间为28天，实验用混凝土靶板如图2.
采用37mm口径弹道炮发射弹体，通过发射药药量控制弹体初速度，使用断通靶与HG202C测试仪获取弹体飞行速度，断通靶由木制框架和铝膜制成。实验保证了弹体垂直撞击靶板，同时为保证实验安全，阻挡混凝土的崩落及弹体偏转等因素导致的弹体偏出靶板引起安全事故，将混凝土靶板置于钢板加工的靶箱内。
含提取表格
选用相对于30CrMnSiNi2A合金钢强度略低的30CrMnSi合金钢作为弹体材料，同时弹体结构为抗弯能力更强的实心弹体结构，因此得到更高的弹体初速度下，侵彻石英石骨料混凝土的弹体头部侵蚀现象。
本文采用37mm弹道炮，在500~1500m/s初速度范围内，进行了不同强度材料、不同结构的弹体高速侵彻石灰石骨料、石英石骨料两种混凝土靶实验，以研究高速侵彻混凝土弹体头部侵蚀和弹道稳定性等终点效应问题。
125 | 高速弹体非正侵彻混凝土靶的弹道偏转实验研究 | 根据二级轻气炮的发射能力，设计了实验弹丸，弹径为5mm，弹长24mm，质量2.4g。弹体材料采用超高强度钢30CrMnSiNi2MoVe，弹体内部填充由砂和石蜡配制而成的模拟装药，实验弹实物见图1。
实验靶采用圆柱形混凝土靶，实测单轴抗压强度为35.4MPa。参照钻地弹侵彻混凝土实验研究中采用的靶板设计标准，靶板直径取弹径的30倍以上，此时可忽略靶板的横向边界效应。考虑到高速侵彻条件下弹道的偏转及实验安全性，实验靶板的直径为360mm(大于弹径的50倍)，靶厚为200mm。为进一步减小横向边界效应，靶板外围采用3mm厚的钢圈加固。
实验中，测得的弹丸速度为1280~1870m/s。
126 | Tc复合弹对混凝土靶开坑效果研究 | 试验弹为14.5mm制式穿甲燃烧弹和两发Tc复合弹(图3)(记为Tc复合弹I、II)。靶体为1500mm×1500mm×500mm混凝土靶，强度为C30。试验场地布置，如图4所示。
Tc复合弹和制式弹对1500mm×1500mm×500mm混凝土冲击试验，在弹丸初速为500m/s左右时靶板形成漏斗坑，弹芯均嵌入靶体。制式弹穿深为373.4mm，开坑深为60mm，靶板表面破损体积为470mm3;Tc复合弹I穿深为420.6mm，开坑深为84.3mm，靶板表面破损体积为1560mm3;Tc复合弹II穿深为437.2mm，开坑深为81.7mm，靶板表面破损体积为1710mm3(图5)。
含表格数据
127 | 不同头部形状弹体侵彻混凝土的试验研究 | 笔者设计的试验弹体为平头型和卵形2种结构类型，其中卵形弹的长径比分别为3和4，在保证弹体质量不变的情况下，3种弹体结构如图1所示，弹体直径为10mm，质量约为50g。弹体材料为高强度钢35CrMnsiA，淬火后其屈服强度为1500MPa，硬度值HRC为45。
采用强度为C40混凝土作为靶体，粗骨料为石灰石骨料，骨料平均粒径为5mm，水泥采用PO42.5级普通硅酸盐水泥，细骨料为粗砂，水泥、砂、石灰石骨料和水的质量按1:1.2:2.2:0.4配比。为了消除靶体侧面边界效应的影响，靶体直径取500mm，即弹体直径的50倍。为了近似半无限厚靶处理，靶体厚度需要够大，厚度取300mm。为了方便浇注混凝土靶及侵彻后靶体的完整性，靶板外围采用3mm厚的钢圈加固。在浇注混凝土靶时加工了3个抗压试验样品，尺寸为150mm×150mm×150mm，其浇注和养护均按照标准规范执行。养护后的靶体经过静态力学性能测试，经检验后达到C40要求，试验靶体如图2所示。
以小口径滑膛炮作为发射平台进行弹体侵彻混凝土靶试验，试验现场布置如图3所示，采用××火药作为发射药，通过装药量控制弹体着靶速度，用锡箔靶和双通道测试仪测量速度。利用高过载传感器对侵彻条件下的过载进行测试。
弹体侵彻混凝土试验共进行了11发，分3个速度段进行，第4、11发因飞行不稳，未完全进入靶体，数据不准。对着靶速度、侵彻深度、开坑深度和开坑直径都进行了测量，试验达到了研究所需的终点效应、侵彻能力、弹道稳定性、结构强度和过载测试等试验目的和要求，试验结果如表1所示。
含提取表格
128 | 不同头部形状弹体侵彻混凝土靶体的终点弹道参数分析 | 含提取表格
129 | 几种典型起爆药的混凝土侵彻过载 | 改进的大口径57炮发射实验弹，炮口与靶板距离约10m。混凝土靶标尺寸为Φ2000mm×1000mm，混凝土靶板抗压强度为40MPa，实验弹理论初速为650m/s。弹载存储记录器安装在实验弹上，当实验弹着靶时实时记录弹丸着靶过程的侵彻过载，并能良好回收。弹丸参数为Φ62mm×218mm，质量3.2kg，材料为35CrMn5。
起爆药验证样品:按照典型军用雷管的尺寸与质量，设计管壳为Φ5.08mm×7.50mm，内径4.65mm，装药量100mg，装药条件见表1。表中BNCP表示高氯酸·四氨·双(5-硝基四唑)合钴(III)，LA表示叠氮化铅，LTNR表示斯蒂芬酸铅，p为压药压力。
对侵彻弹引信火工品中典型起爆药装药进行了混凝土着靶侵彻过载实验，对弹丸的过载过程力学环境进行了实验测试和数据分析，结果表明:实验弹丸最大过载峰值为8.7×104g，脉宽持续时间约2ms，最大速度为708m/s，侵彻深度为0.57m。
130 | 分体式动能子弹对混凝土靶的侵彻与毁伤特性分析 | 通过靶场实验可以研究该动能子弹对素混凝土靶的毁伤特性。实验中所用动能弹和素混凝土靶如图6所示，子弹质量为180g，靶体直径为500mm，厚度为400mm，实验靶体外部采用2mm厚铁皮箍紧。混凝土的单轴平均抗压强度为35MPa，卵石骨料大小均匀，平均直径约为8mm。采用Φ23mm火炮进行正侵彻加载，利用靶网测试着靶速度。同时，为有效搜集侵彻过程中产生的混凝土碎块，在混凝土靶的正面铺设4m×4m的白色条幅。
动能弹侵彻后，部分靶体的破坏情况如图7所示。由图7可知，侵彻结束后，主侵彻体仍较为完整，其变形及表面质量侵蚀较小，而辅助侵彻体分解形成的破片头部存在明显的弯卷变形，部分甚至发生了整体断裂，该现象与仿真结果较为吻合。另外，由于辅助侵彻体分解形成的各破片同时受到旋转惯性、重力、侵彻姿态及混凝土材料的非均质性等因素的影响，因此，当侵彻结束时，部分破片与靶体脱离。
通常弹坑直径、弹坑深度与弹丸的着靶速度和直径成一定的比例。对于混凝土介质，当弹速小于500m/s时，成坑半径约为弹体直径的2倍，成坑范围约为弹径的4~6倍。表3给出了分体式动能子弹侵彻混凝土靶的实验结果，其中v为弹体着靶速度，d和hc分别为成坑直径和深度，V为成坑体积，hmain和hassistant分别为主侵彻体和辅助侵彻体的侵彻深度，n为脱落靶体的辅助侵彻体破片数。可以看出，在主侵彻体和辅助侵彻体共同作用下，混凝土厚靶的成坑直径与弹径之比均已超过10，而侵彻深度与弹径之比约为4，即横向破坏效应更明显。图8给出了混凝土靶的三维断裂仿真结果，统计得到的弹坑最大直径约为241mm，成坑深度约为64mm。图5中主、辅侵彻体的侵彻深度分别为80和34mm，与实验相比，计算与实验结果的相对误差不超过10%。
131 | 刻槽弹体旋转侵彻混凝土效应试验研究 | 为研究刻槽弹体旋转侵彻混凝土靶的侵彻性能，利用14.5mm滑膛枪发射平台，进行了非旋转的卵形弹体与刻槽弹体侵彻砂浆混凝土靶试验研究，同时利用14.5mm线膛枪发射平台，进行了旋转的卵形弹体和刻槽弹体侵彻砂浆混凝土靶和石灰石混凝土靶试验研究。
非旋转侵彻试验用弹体由弹头和弹底两部份构成，如图1所示。试验采用卵形弹体和直槽弹体两种，直槽弹体为非对称结构，是在卵形弹体头部加工4个切削槽，刻槽有5°前角，刻槽深度最大2mm.弹头和弹底材料选用30CrMnSi，硬度45~50HRC，弹体头部系数CRH为3.45.弹径14.5mm，弹头和弹底螺纹连接，全弹长62.5mm，弹质量约60g.
旋转侵彻试验用弹体由弹头、弹带和弹底三部分构成，如图2(a)所示。弹头与弹底材料选用30CrMnSi，硬度45~50HRC，弹带材料为紫铜，弹径14.5mm，弹体头部系数CRH为3.45.弹带压到弹头上，弹底与弹体螺纹连接。旋转试验用直槽弹体刻槽结构与非旋转试验用直槽弹体的刻槽结构一致，U形槽弹体是在卵形弹体头部加工4个U形槽，弹体为对称结构，两种刻槽弹体的刻槽深度最大2mm.图2(b)和图2(c)分别为试验弹体和全备弹实物。所有弹体通过配重后，质量误差不大于1g.
根据文献[2]与文献[11]描述，混凝土骨料对弹体侵彻性能影响显著，本文试验选用两种混凝土靶。一种粗骨料为石灰石骨料，平均粒径5mm，水泥采用PO42.5级普通硅酸盐水泥，细骨料为石英石中粗砂，水泥、砂、粗骨料和水的质量按1∶1.2∶2.2∶0.4配比。另一种不含粗骨料，细骨料为石英石中粗砂，水泥、砂和水的质量按1∶1∶0.35配比。如图3所示，靶体有Φ300mm×250mm和Φ300mm×200mm两种尺寸，外围用3mm厚钢板箍紧，靶体直径与弹径之比大于20，可以忽略靶体边界的影响，靶体标准养护28d，在浇注两种混凝土靶时分别加工了3个抗压试块，尺寸为150mm×150mm×150mm，其浇注和养护均按照标准规范执行，经过混凝土静态力学性能测试，含粗骨料混凝土靶的平均抗压强度为45MPa，砂浆混凝土靶的平均抗压强度为46MPa.
以14.5mm滑膛枪作为加速平台，进行非旋转侵彻砂浆混凝土靶试验，以14.5mm线膛弹道枪作为加速平台，进行旋转侵彻砂浆混凝土靶和含粗骨料混凝土靶试验。试验现场布置如图4所示，发射药采用5/7火药，通过调节发射药量来控制弹体的着靶速度，用双通道测试仪测量弹体着靶速度。
非旋转弹体侵彻砂浆混凝土靶试验采用口径14.5mm滑膛枪发射卵形弹体和直槽弹体，考察刻槽弹体的侵彻深度、靶体和弹体的破坏情况。在着靶速度540~670m/s范围内，共进行了6发试验，试验结果如表1所示。
含提取表格
旋转弹体侵彻砂浆混凝土靶试验采用口径14.5mm线膛枪，在着靶速度430~730m/s范围内，进行卵形弹体、直槽弹体和U形槽弹体旋转侵彻砂浆混凝土靶对比试验，通过试验考核不同头形弹体的侵彻性能。共进行了18发试验，按照发射药量不同分别进行了6组试验，每组包括1发卵形弹体、1发直槽弹体和1发U形槽弹体，试验结果如表2所示。
含提取表格
含提取表格
图5为试验后靶体破坏情况，弹体撞击靶体后，靶体正面具有典型的高速撞击表面漏斗开坑形状，如图5(a)所示，形成了相对于弹着点基本对称的弹坑区和分布均匀的径向裂纹，裂纹一直延伸到靶体边界。图5(b)为剥掉钢箍后的靶体破坏情况，可以观察到弹体撞击靶体有环向和与轴向平行的裂纹。
图6为旋转侵彻砂浆混凝土靶时的形成隧道，通过观察发现，隧道内壁有4条螺旋形分布的刻痕，表明刻槽弹体在旋转侵彻时对靶体材料产生挤压和切削联合作用，通过对混凝土挤压和切削联合作用，改变了靶体材料的受力方向，从而减小了弹体的阻力，达到了提高侵彻能力的效果。
利用14.5mm滑膛枪和线膛枪发射平台，完成了非旋转和旋转刻槽弹体和卵形弹体侵彻混凝土靶的对比试验，取得了着靶速度在500~800m/s范围内的试验结果。研究了旋转、刻槽结构和不同靶体骨料对弹体侵彻性能的影响。试验表明，在试验速度范围内，旋转可以提高弹体的侵彻性能，U形槽弹体的侵彻性能最佳，旋转弹体侵彻含粗骨料混凝土侵彻深度最低。
132 | 卵形弹丸垂直侵彻钢筋混凝土靶的工程解析模型 | 为了明确钢筋在与弹丸的接触碰撞后的破坏失效模式，进行了弹丸侵彻钢筋混凝土的实验。实验采用直径为60mm的尖卵形弹丸垂直侵彻配筋率为0.5%的钢筋混凝土。用圆筒形钻孔机沿弹道轴线切割钢筋混凝土靶板，切下带有钢筋网层的圆柱形混凝土试块，敲开试块取出钢筋网层，如图2(a)所示。
弹丸参数:2a=60mm，弹丸头部曲径比为3，质量为4.73kg。混凝土材料参数:密度为2460kg/m3，f′c=32MPa。钢筋的材料参数:Es=200GPa，密度为7850kg/m3，极限应力σs=500MPa。
133 | 卵形弹体侵彻混凝土开坑区侵彻阻力计算 | 实验使用2种卵形弹体，弹头的曲径比分别为2和4.55(文中称为OP2型弹和OP5型弹)。弹身直径d均为40mm，弹身长度L均为160mm，弹体材料为30CrMnSiNi2A高强度合金钢，通过改变弹体内部开孔深度和开孔直径确保弹体质量均为1.4kg以及弹体质心处于弹体中部，图1给出了2种弹体的结构示意图。
实验用混凝土圆柱靶体直径是1.2m，高度是1.2m，侧面采用3mm厚钢板围箍。混凝土的标准立方体块压缩强度是18.5MPa，密度是2238kg/m3。实验采用北京理工大学爆炸科学与技术国家重点实验室炮管内径152mm的一级气体炮作为加载装置。采用高速摄影仪记录弹体的着靶速度和着靶姿态。图2所示是OP2型弹在初始撞击速度为431m/s时的开坑区照片。
含提取表格
134 | 垫块结构对PELE横向效应的影响 | 试验采用105mm滑膛炮，采用分装式药筒，通过改变发射药量控制弹丸速度。在距离炮口200m处放置2m×2m×0.24m的钢筋混凝土靶，采用网孔靶测量弹丸速度，在钢筋混凝土靶的一侧布置高速摄像仪，拍摄弹丸侵彻目标靶的整个过程。
含提取表格
含提取表格
135 | 基于Archard理论分析弹体质量侵蚀. | 其中弹体材料为4340钢，弹体材料密度ρp=7.81t/m3，直径D=30.5mm，屈服强度Yp=1481MPa，曲径比ψ=3，初始质量m0=1.6kg，长径比为10。
含提取表格
136 | 基于加速度测试及模糊模型的弹丸侵彻混凝土深度实时预测方法 | 侵彻实验采用的弹丸几何尺寸，如图1所示，靶板为混凝土。弹体和靶体的相关参数，如表1所示。弹丸的头径比为3，材料为钢。
含提取表格
含表格数据
137 | 基于惯性开关的弹体侵彻目标入靶速度计算 | 使用125mm侵彻弹进行了试验验证，侵彻目标为3m厚的C30混凝土靶板，入射攻角为10°.采用的惯性开关中弹簧原长为3.4mm，弹簧劲度系数为k=1570N/m，质量块的质量为64.2mg，质量块(钢球)距离芯极1mm，即质量块闭合时的位移为1mm，此惯性开关的闭合阈值为2500g.
含提取表格
138 | 基于盖帽模型的混凝土动态球型空腔膨胀模型和侵彻阻力分析 | 本文为了验证阻力模型，实施了尖卵形弹丸高速侵彻混凝土靶板实验。实验中，使用105mm火炮作为发射平台，弹丸撞击速度范围为800~1400m/s，弹丸直径2a=60.0mm，头部卵形系数CRH=3.0;混凝土靶体强度等级为C40，实测150mm×150mm×150mm立方体试块单轴无侧限抗压强度fcu=46.8MPa(圆柱体强度f'c=0.8fcu=37.4MPa)，ρ0=2300kg/m3.实验现场布置示意图和发射前弹靶实物分别如图10和图11所示。
含表格数据
139 | 基于细观结构的混凝土侵彻效应研究 | 为验证混凝土数值模型的正确性，选取均质混凝土数值模型和Hanchak试验作为对照。试验中弹体和靶板尺寸如图5所示，靶板混凝土的单轴抗压强度48MPa，混凝土中最大骨料粒径为9.5mm.Hanchak在侵彻试验时弹头是没有接触钢筋的，剩余速度受钢筋影响较小，所以本文建立的混凝土模型没有引入钢筋。
混凝土靶板为1/2模型，尺寸为400mm×200mm×178mm.根据试验中给出各部分的配比，计算出骨料、砂浆和粘结层的含量比例为50%、30%和20%，这也在混凝土切片的数字图像分析中得到验证。骨料粒径约10mm，文献中推荐的骨料单元的尺寸在骨料粒径的1/5左右，所以取单元尺寸为2mm，模型的总单元数为44.5×104个，其中骨料单元、砂浆单元和粘结层界面单元数分别为212772、81545和150683.弹体和混凝土靶板的有限元模型如图6所示。弹体侵彻混凝土靶板的计算值和试验值的对比如表2和图7所示。
140 | 壳体切缝的结构参数对PELE横向效应的影响 | 为了验证本文数值仿真的正确性，对具有不同壳体切缝结构参数的105mmPELE侵彻钢筋混凝土靶进行试验，试验采用105mm滑膛炮和分装式药筒，通过改变发射药量控制弹丸速度，在距离炮口200m处放置2m×2m×0.24m的钢筋混凝土靶，采用网孔靶测量弹丸速度，在钢筋混凝土靶的一侧布置高速摄像仪，拍摄弹丸侵彻目标靶的整个过程。试验布置如图6所示。
含表格数据
141 | 宏观组合型金属-块石复合遮弹材料制备技术及抗侵彻性能 | 混凝土材料的内部结构为一种胶砂包覆块状粗骨料(石灰岩、花岗岩等)的结构形式，胶凝材料在水化过程中形成的孔隙、微裂缝等缺陷是混凝土力学性能的短板，向混凝土中加入金属纤维可以搭接孔隙和微裂缝，并可利用纤维韧性高的特点。
弹体材料采用特殊热处理的35CrMnSiA，抗拉强度1910MPa，屈服强度1570MPa，伸长率11%，弹体直径为60mm，长度为360mm，整体长细比为6∶1。靶体结构为两块预制的金属-块石复合遮弹材料层叠镶嵌于素混凝土表层，金属-块石复合遮弹材料厚度为232mm，靶体整体厚度都为500mm。为了考察块石强度对抗侵彻性能的影响，采用了两种抗压强度不同的块石，分别为50MPa和120MPa。通过电子网靶测量射弹的着靶速度，通过射弹在靶体中的侵彻深度和偏航角度考察材料的抗侵彻性能。
含表格数据
对比第1炮次和第2炮次结果可知，以120MPa花岗岩作为芯材的金属-块石复合遮弹材料的抗侵彻性能明显高于以C50高性能混凝土为芯材的情况，在着靶速度为780m/s时，前者的抗侵彻深度比后者减小了20.5%，偏航角增加了36.4%，弹体磨蚀率增加了70%;对比第2炮次和第3炮次结果可知，射弹高速侵彻金属-块石复合遮弹材料的偏航角比中速侵彻提高了80%，弹体磨蚀率增加了105%。利用Young公式[10]计算，在侵彻速度为780m/s时，Φ60射弹侵彻C50高性能混凝土的侵彻深度为1500mm，与表1第2炮次的结果对比分析可知，232mm厚金属-块石复合遮弹材料的抗侵彻性能相当于997mm的C50高性能混凝土，即金属-块石复合遮弹材料的抗侵彻性能是C50高性能混凝土的4.3倍，在设计抗力相同时，遮弹层厚度只有混凝土的23%，抗侵彻性能比C50高性能混凝土大幅提高。
142 | 带攻角弹体斜侵彻混凝土深度计算公式对比分析 | 试验所用的152mm一级轻气炮侵彻试验系统结构示意图如图1所示，由高压气室(容积100L)储存近30MPa的高压氮气驱动，氮气经快开阀进入发射管(长28m，内径152mm)推动带有弹托的金属弹体(弹前压力可由真空泵预先抽至120Pa)。弹体在发射管内加速运动，经脱壳装置脱壳后，侵彻安放于靶室的混凝土靶。利用高速摄影系统(由CCD高速摄像机、反射镜、背影板、光源系统、脉冲触发装置组成)观测弹体不同攻角、倾角联合条件下对混凝土靶的侵彻过程带攻角弹体斜侵彻混凝土靶结构如图2所示(当弹体轴线低于弹道切线时为正攻角侵彻，反之为负攻角侵彻)。弹体材料为35CrMnSiA，CRH系数为3，弹径64mm，长径比为5，弹体通过弹托预置不同的攻角(α)。混凝土靶长2m，直径1.2m，周围为厚度3mm的钢箍，靶板表面预制成不同的倾角(β)，以实现弹道平面内弹轴与靶板表面不同夹角的侵彻过程。混凝土抗压强度为34.7MPa，密度为2.27g/cm3。分别调整弹体预置攻角及更换不同倾角的靶体，实现不同攻角、倾角的联合侵彻。
含表格数据
143 | 异形头部弹体中低速侵彻混凝土的实验研究 | 实验弹体包括卵形弹体(OP2)和异形头部弹体(NHP2-1和NHP2-3).OP2的弹长为213mm，弹头曲径比CRH为2.异形头部弹体NHP2-1是在常规卵形弹体OP2的弹头直径为20mm处将弹头分开，中间增加直径d=20mm，长l=10mm的圆柱体，弹长223mm;NHP2-3型弹是在常规卵形弹OP2型弹头直径为20mm处将弹头分开，中间增加直径d=20mm，长l=30mm的圆柱体，弹长243mm.弹体底部开孔，通过改变弹体内部开孔的深度和开孔直径的大小保证弹体质量相等及弹体质心处于弹体中部.各实验弹弹径D均为40mm，弹身长度L均为160mm，弹体实际加工重量m均为1.41kg，其有效长径比Leff为3.6(Leff=m/ρπD2)).弹体材料采用30CrMnSiNi合金钢，3种弹体的结构示意图如图1所示。
混凝土靶体为直径1.2m，高1.2m的圆柱体，侧面采用3mm厚钢板围箍.混凝土的标准圆柱体试件单轴压缩强度f′c为14.8MPa，密度ρt为2238kg/m3.
实验采用北京理工大学爆炸科学与技术国家重点实验室炮管内径152mm的一级气体炮作为加载装置，加载撞击速度分别为440m/s和610m/s.
含表格数据
含表格数据
144 | 弹丸对预开孔混凝土靶体侵彻的实验研究 | 实验弹丸外形尺寸为Φ25.3mm×150mm，结构如图1(a)所示，壳体材料为超高强度钢G31，实验测得其屈服强度R0.2=1320MPa，抗拉强度Rm=1700MPa，延伸率A=17%，断面收缩率Z=53%，内部装填密度为1.3g/cm3的高分子材料，弹尾后盖为2A12。弹丸外形如图1(b)所示，质量约300g。
实验靶体为外形尺寸Φ500mm×500mm的混凝土靶，骨料最大直径不超过Φ4mm，经28d养护后检测其平均抗压强度为37.4MPa。按前述实验设计，采用环形均布预开孔方式，在靶体中心沿直径Φ20mm的圆周分别开了直径为Φ8mm的3个和4个孔，开孔深度包括30mm、60mm和90mm3种。另外作为一种对比研究，实验中也包含了靶体未开孔和中心开1个深为90mm孔的情况。实验靶体如图2所示。
含提取表格
145 | 弹丸非正侵彻贯穿混凝土靶实验研究 | 卵形弹丸尺寸和结构如图1所示，弹丸后端装载高冲击弹载测试系统，对加速度时间历程进行测量。弹丸材料选用35CrMnSiA钢，弹托材料选用尼龙1010，弹丸和弹托之间通过撞击-止退技术进行分离。
靶板材料为C30素混凝土，形状为圆柱体或斜截圆柱体，外层用钢箍固定，钢箍厚度为3mm。混凝土干密度为2420kg/m3，实测抗压强度为34.26MPa，骨料粒径范围为5~15mm，水、水泥、细骨料和粗骨料的重量配比为0.44∶1∶1.26∶2.45。垂直侵彻贯穿实验的靶板厚度为0.4m，预设16°倾角实验的靶板厚度为0.433m，预设21°倾角实验的靶板厚度0.420m。
实验在北京理工大学爆炸科学与技术国家重点实验室152mm轻气炮上进行，采用电探针技术测定弹丸飞出炮管后的初始速度，加速度传感器测试系统记录弹丸在炮管内飞行、侵彻贯穿靶板以及贯穿靶板后撞击回收靶的加速度时间历程，通过高速摄影记录弹丸撞击靶板前的姿态和着靶速度。图2给出了高速摄影记录的弹丸以20.7°倾角撞击混凝土靶过程，可以看出弹丸和弹托分离良好。
进行了垂直和倾角为15.9°和20.7°工况下弹丸贯穿混凝土靶实验。试验数据见表1。
含表格数据
146 | 弹体侵彻中加速度计的机械滤波仿真研究 | 在某次打靶试验侵彻用弹为某型号炮弹，靶板为2.5m×2.5m×1.5m的钢筋(10×10×10根)混凝土，速度为600m/s，弹的底部对称位置安装了2个型号相同的传感器，其中一个传感器底部安装了低密度聚乙烯材料的缓冲垫，另一个传感器底部没加缓冲垫，试验数据如图10所示。
147 | 弹体斜侵彻混凝土过程中弹道偏转仿真分析 | 如图4所示，采用25mm滑膛炮加速弹体运动，撞击安放在架子上的混凝土靶。弹体材料为高强度钢35CrMnsi，密度为7.83g/cm3，直径为10mm，CRH为4，长径比为7。混凝土密度为2.4g/cm3，直径为500mm，周围为厚度为3mm的钢箍，靶板前表面预制成20°和40°的倾角，试验弹如图5所示。
试验中通过控制装药量来控制速度，弹体速度采用锡箔靶和双通道测时仪进行测速，速度范围为800~1200m/s，侵彻深度为弹道终点距靶体表面的垂直高度，结果见表2。
含表格数据
148 | 弹头形状对高速侵彻效应的影响 | 本文用60mm口径的弹体对半无限厚素混凝土靶进行了高速侵彻试验，弹头形状分别为尖卵型(CRH为3)和双弧线型，弹体撞击速度在800~1400m/s之间，得到了不同速度下侵彻深度、弹坑深度、弹体响应等参数。建立了尖卵型和双弧线型弹头部形状函数，在试验结果和空腔膨胀理论的基础上，分析了2种不同弹头形状弹体在高速正侵彻过程中的受力情况，建立了弹体阻力模型，根据牛顿定律，得到弹体的运动方程，编程求解了弹体的侵彻深度。
试验弹体为60mm口径，弹长为300mm，长径比为5，侵彻战斗部质量约为4kg，弹壳材料用30CrMnSiNi2A，并经过淬火和回火热处理，热处理后测得材料硬度HRC为48~52，抗拉强度为1650MPa。图1为弹体和弹托实物。素混凝土圆柱靶体直径为1.8m(弹径的30倍)，厚度分别为2m和3m，靶体按照C40配合比设计，实测标准抗压强度为47.6MPa。靶体边界用8mm厚的钢板箍紧。
试验现场布置如图2所示。发射装置用105mm滑膛炮，通过改变装药量调整弹速在800~1400m/s之间。本次试验为正侵彻，为减少弹体着靶时的着角和攻角，炮口尽量靠近靶体(8m)，同时用张开式尾翼弹体保证弹体出炮口后的飞行稳定性。用金属网靶和测试仪测量弹速，在靶前放置45°的镜子配合高速录像拍摄弹体着靶前姿态及着靶速度。
对以上2种弹型共进行了9发正侵彻试验，侵彻前后弹体的参数见表1。表中，v0为弹体着靶速度，m0为试验前侵彻体质量，m为试验后侵彻体质量，L0为试验前侵彻体长度，L为试验后弹体的剩余长度，Δm/m0为质量损失百分比，ΔL/L0为长度损失百分比。从表1可以看出，对口径为60mm的尖卵型和双弧线型弹体，当弹体以800~1400m/s的速度侵彻混凝土靶时，所有弹体的长度损失都小于5%，质量侵蚀低于5%，因此可近似认为刚性弹侵彻。
含表格数据
含表格数据
根据上述对60mm口径弹体开展的高速侵彻试验及2种弹头形状的侵彻深度理论模型分析，可得出以下结论:
①60mm口径弹体高速侵彻素混凝土靶试验结果表明，对于材料为30CrMnSiNi2A，热处理后抗拉强度约为1650MPa的弹体，以800~1400m/s的速度侵彻C40的素混凝土靶时，弹体质量侵蚀和长度缩短均小于5%，弹体可近似认为刚性侵彻;
②建立了尖卵型和双弧线型弹体的头部形状函数，在空腔膨胀理论的基础上，分析了2种不同弹头形状弹体在高速正侵彻过程中的受力情况，建立了弹体阻力模型，得到弹体的运动方程，用数值迭代法求解了弹体的侵彻深度，理论计算值与试验测量结果误差小于10%。
③尖卵型和双弧线型弹体侵彻深度理论模型计算结果显示，弹体质量、着靶速度及靶体一致的条件下，双弧线型弹体的侵彻能力较尖卵型弹体高约9%。
149 | 掘进侵彻弹形与侵彻混凝土深度演绎过程研究 | 为了研究掘进弹头形状与侵彻混凝土深度演绎过程，分别设计了低速段掘进弹头和高速段掘进弹头2种结构，拟定低速段速度为0~100m/s，高速段侵彻速度为100~1000m/s，分别采用低速钻床加载和高速14.5mm线膛枪加载2种方式，通过改变不同的试验条件来分析掘进弹头形状与侵彻深度的演绎关系。
高速段掘进弹头设计了2种结构，一种采用常用的卵性弹体，另外一种采用直槽弹体，如图3所示，直槽弹体为非对称结构，是在卵形弹体头部加工4个切削槽。弹头和弹底材料分别选用30CrMnSi、HRC45，弹形系数为3.45，弹径为14.5mm，弹头和弹底螺纹连接，全弹长62.5mm，弹质量约60g。
本文试验选用混凝土靶骨料为石灰石骨料，平均粒径5mm，水泥采用P042.5级普通硅酸盐水泥，细骨料为石英石中粗砂，水泥、砂、粗骨料和水按1∶1.2∶2.2∶0.4配比。靶体尺寸为Ф300mm×200mm，外围用3mm厚钢板箍紧，靶体直径与弹径之比大于20，可以忽略靶体边界的影响，靶体标准养护28天，在浇注混凝土靶时分别加工了3个抗压试块，尺寸为150mm×150mm×150mm，其浇注和养护均按照标准规范执行，经过混凝土静态力学性能测试，平均抗压强度为46MPa。
含表格数据
含表格数据
含提取表格
含提取表格
150 | 混凝土侵彻数值模拟的影响因素 | 依据H.Hanson[4]的实验结果，对混凝土侵彻过程进行数值模拟。该实验中侵彻子弹为卵形弹，弹径比为3.0，直径为75mm，弹体长为225mm，密度为7830kg/m3，弹体质量约为6.28kg。弹体材料为4340钢，体积模量为159GPa，剪切模量为81.8GPa，屈服强度为792MPa，入射速度为485m/s。混凝土靶板为圆柱形，长度为2.0m，直径为1.6m，边长为150mm的标准立方块试样的抗压强度为40MPa，单轴抗拉强度为2.64MPa，断裂能为100J/m2。2次重复实验侵彻深度分别为655、660mm，混凝土靶板表面成坑直径约为800mm。
151 | 混凝土材料的正交异性侵彻深度模型 | 试验中弹体的直径为10mm，长径比为7，曲率半径为4，质量为84g。混凝土靶密度为2240kg/m3，经过4个月养护期的混凝土抗压强度为37.2MPa，试验弹体和混凝土如图3所示。
含表格数据
152 | 火药颗粒床装药结构设计及其抗侵彻过载的数值模拟与实验研究 | 混凝土靶采用C30普通硅酸盐水泥石子粒径20mm，其中水泥、水、砂、石子的质量比为1∶0.41∶1.157∶2.465，靶体呈立方体，尺寸为650mm×650mm×1000mm，在距其正面30m左右处架设火炮，在弹道线合适的位置上放置两个网靶测速靶框。弹丸通过火炮发射，采用网靶测量弹丸速度，结果如表6所示。
通过观察高速摄像机记录的弹丸出炮口后的飞行情况，可判断出实验弹未分为两节，即实验弹内装填的火药在火炮发射过程中所承受的过载(约8kg)下未自燃，且实验弹飞行过程中姿态良好，撞靶瞬间可认为是零攻角撞靶，如图10所示。
153 | 焊接薄壁弹体侵彻多层钢筋混凝土靶实验研究 | 为研究焊接薄壁侵彻弹体的技术可行性，进行了有限元数值仿真，并参考数值仿真结果设计了一组对比实验，利用100mm口径滑膛炮作为发射平台，开展了焊接薄壁弹体侵彻多层钢筋混凝土靶实验
焊接弹体由弹头、弹身、弹尾和内部填充物组成，外形为中间大、两头小的腰鼓状结构，具体结构及相应尺寸参数如图1所示。弹头、弹身和弹尾材料均为35CrMnSiA，内部填充物为石蜡和细砂混合物。头部焊接位置A、B与弹尖距离分别为175.8、199.3mm。焊接处径向厚度分别为5.2和4.6mm，截面积分别为1459.7和1340.4mm2。从原材料和加工成本考虑，焊接位置B是最理想的，此时弹身段的前端和后端内径相同，弹身段采用加工的无缝钢管内径最大，原材料和加工费用均较少;而A处壁厚更厚、截面积更大，焊接性能可能更好。
共设计了4种类型的焊接弹体，弹体长度为500mm，直径为100mm，圆柱段壁厚为3.5mm，弹体质量m及连接情况见表1，其中弹体I和弹体III在A位置焊接，弹体II和弹体IV在B位置焊接。
含表格数据
实验目标靶为5层钢筋混凝土方形靶板，如图6所示。靶板沿着弹体发射方向厚度依次为70、50、50、50、50mm，靶板间距均为0.65m，采用与地面固接的工字钢靶架进行安装与固定，靶面与炮管轴线垂直。图7中，靶面尺寸为1.5m×1.5m，布置两层钢筋网，其中70mm厚靶板钢筋网格为65mm×65mm，钢筋直径为3mm;50mm厚靶板钢筋网格为85mm×85mm，钢筋直径为4mm。靶板抗压强度为45MPa，体积配筋率为0.6%。
含提取表格
通过对以上4种类型回收实验弹的分析可知，在约410m/s的着靶速度下，实验弹侵彻5层C45钢筋混凝土靶板后，仅I型实验弹结构完好，其余实验弹结构均发生破坏
154 | 空气击锤装置模拟硬目标侵彻实验方法 | 采用的弹体材料为T10A淬火钢，具有较高的接触硬度，工作气压为0.48MPa时，不同材料垫片得到的冲击峰值为5.01~5.79万g，脉宽为205~243μs，总体来讲，冲击波形脉宽基本在200μs左右，相对较窄。
155 | 穿甲爆破弹对钢筋混凝土靶极限贯穿速度分析 | 通过对比靶场试验和仿真计算结果，得出该穿爆弹对300mm厚钢筋混凝土靶的极限贯穿速度为250m/s。
含表格数据
1)通过比较试验和仿真结果，得出该穿甲爆破弹对300mm厚钢筋混凝土靶的极限贯穿速度为250m/s。
156 | 素混凝土与钢筋混凝土的抗侵彻行为及等效关系 | 采用25mm滑膛炮对2种靶体介质进行正侵彻试验，获得了着靶速度、侵彻深度、开坑直径以及开坑深度等参数.
试验弹(见图1)由弹芯、弹托(铝)、底推(45钢)、闭气装置(尼龙)等4部分组成.弹芯直径为10mm，长径比为7，头部曲率半径比为4，质量约为50g.弹芯材料为高强度钢35CrMnsiA，淬火后其屈服强度为1500MPa，硬度(HRC)为45.
试验选用2种混凝土靶.一种为素混凝土靶，其中水泥为P·O42.5普通硅酸盐水泥;粗骨料为碎石，其级配符合国家标准，最大颗粒直径不大于弹体直径，平均粒径为5mm;细骨料为粗砂;素混凝土配合比m(水泥)∶m(砂)∶m(碎石)∶m(水)=1.00∶1.52∶3.02∶0.44，浇注过程严格按照GJB20419.2-98《整体式混凝土工事顶盖的设计规范》进行.另一种为钢筋混凝土靶，其中混凝土采用商品混凝土，其配合比与素混凝土一致，钢筋密度为7850kg/m3，屈服应力为500MPa;该试验靶板配筋率(体积分数)设计为1%和2%.2种混凝土靶外观见图2，钢筋混凝土靶的配筋示意图见图3.上述2种混凝土靶体外围均用3mm厚钢板箍紧，靶体直径与弹径之比大于20，这样可忽略靶体边界的影响.
含表格数据
157 | 聚能射流侵彻土壤_混凝土复合目标理论研究 | 为了验证上述理论模型，分析界面效应对聚能射流侵彻土壤/混凝土复合目标的影响，采用如图3所示结构的聚能装药，分别进行了聚能射流侵彻350mm土壤/700mm混凝土复合靶和900mm单一混凝土靶试验，其中聚能装药采用的炸药为Octol，药型罩材料为紫铜。试验装置见图4，混凝土靶为标准C40混凝土，土壤和混凝土靶板直径均为Φ1.5m
聚能装药对两种靶板的侵彻效果见图5，该聚能装药完全穿透了900mm单一混凝土靶，而对于350mm土壤/700mm混凝土复合靶，聚能射流穿透350mm土壤后，对混凝土的侵彻深度仅为320mm，即该聚能装药侵彻350mm土壤/700mm混凝土复合靶的总深度仅为670mm。在土壤的密度和强度均小于混凝土的情况下，聚能射流对土壤/混凝土复合目标的侵彻深度却小于对单一混凝土目标的侵彻深度，表明应力波在土壤/混凝土界面的传播，对聚能射流侵彻土壤/混凝土复合目标产生了较大影响。
158 | 聚能射流侵彻钢纤维混凝土靶板数值模拟研究 | 为进一步验证数值模拟结果的准确性，进行了靶体的侵彻实验。共制作4块靶板:钢纤维混凝土靶(SC)2块(钢纤维体积含量为3%，抗压强度为55MPa)、素混凝土靶(CC)2块(抗压强度为40MPa)，靶板都经标准养护，是边长均为500mm的立方体，在炸高为80mm条件下，对金属射流垂直侵彻两类混凝土靶板进行实测。试验结果如表4所示。表中:v0流着靶速度;D为射流头部直径;d为侵彻深度;Hm为破坏面成漏斗状的最大深度。实测试验结果，如图6所示。
含提取表格
159 | 聚能装药载荷下混凝土破坏行为的实验研究 | 本实验设计的混凝土靶为边长4m、厚2m的长方体靶板，整体位于地下，以加强径向约束预防靶体的严重破坏，同时在混凝土靶体周围加3圈间隔为10cm的钢筋网(由于边缘处射流侵彻对混凝土的破坏为弹性破坏，因此增加钢筋抱箍并不影响后期对混凝土其他区域的分析)，并在下面铺厚度为0.5m的砂石，如图3所示。采用同批次搅拌的混凝土，由浇灌车进行浇筑，浇筑好的混凝土靶表面用塑料薄膜进行密封，采用标准的自然养护方法养护28天。在浇筑时额外浇筑3个边长为10cm的立方体混凝土试件，并将其放置在混凝土靶板附近进行相同条件养护，以作混凝土材料强度测试使用。
标准养护28天后，进行聚能装药实验。将聚能装药结构放在一个高度为500mm(炸高为1.56倍装药直径)的空心木架子上，在药型罩底部装一个起爆雷管，用于起爆主装药。
1)口径为320mm的聚能装药完全穿透了尺寸为4m×4m×2m的混凝土靶，并在靶体表面留下较为明显的贯穿裂纹，表明聚能装药结构对整个混凝土靶均造成不同程度的损伤。
(2)侵彻后在混凝土表面形成的开坑直径为92.3cm，深度为32.0cm。混凝土靶上表面部分的孔洞直径达到18.9cm，中间部分为17.0cm，底部孔洞直径为14.5cm，整体呈现近似圆柱状，与小孔径情况的倒锥形有所差别。
160 | 蜂窝遮弹层抗弹丸侵彻实验研究 | 选用的混凝土抗压强度为90MPa;钢筋抗拉强度为370MPa;靶体厚度为200mm，直径为640mm。靶体有2类:(1)蜂窝遮弹层靶(honeycombsheltertarget，HST)，结构如图2所示，由7个六边形钢管混凝土单元组成，其中六边形钢管内边长120mm，高度200mm，钢板厚4mm;(2)钢筋混凝土靶(reinforcedconcretetarget，RCT)，在距离上下表面50mm处各设置1层规格为70mm×70mm的钢筋网，
含表格数据
弹体长度为70mm，中段直径为10mm，长径比为7，距尾部端面60mm长度内的直径为15mm，头部曲径比为1。实验通过改变火药用量调整弹丸着靶速度，采用锡箔靶和电子测时仪测定弹丸着靶速度，实验现场布置见如图4所示。
161 | 钢筋混凝土靶体侵彻破坏响应及其原位测试技术研究 | 试验火炮口径为156mm,试验钢弹(图2)为截卵形,内有装填物,全弹质量32kg,弹长520mm,弹径153mm,尾端有紫铜弹带与火炮口径匹配.
试验靶体为配筋率约0.6%的C30钢筋混凝土,其尺寸为2500mm×2500mm×1800mm.靶内钢筋分布见图3,图中内部实线表示钢筋位置.靶体共分布9层钢筋,层间距离约为200mm,仅用少许钢筋支撑层间钢筋网,层内相邻钢筋形成100mm×100mm的网眼,钢筋直径为10mm,最外层有100mm后的混凝土保护层.靶体制作过程中,首先根据设计制作每层钢筋网,并在规定的钢筋层着弹区域铺设格栅并引出导线,格栅测试系统详见第3节,然后再根据层间距离对各层钢筋网进行安装,最后浇筑混凝土,并按28天对钢筋混凝土靶体进行养护.最终的试验靶体见图4.
162 | 钢筋纤维混凝土侵彻深度计算方法研究 | 1)钻地弹:巨型钻地弹GBU-57长度6.2m，弹体直径0.8m，弹体重约14.0t，弹体入射角0°，垂直入射。
2)骨料:显微硬度分别为2.44GPa、3.12GPa、5.21GPa、7.74GPa和10.85GPa，粒径均为1mm~3mm的石灰石砂，玄武岩砂，石英砂，高铝矾土砂和棕刚玉砂。
(3)混凝土:普通混凝土和高硬度钢纤维混凝土各性能指标如表1所示，其中高硬度钢纤维混凝土是指以棕刚玉为骨料的钢纤维混凝土，去除钢纤维后韧度η0为0.89MPa。
(4)已知条件:钻地弹GBU-57侵彻普通混凝土防御设施的深度为60m。
含表格数据
163 | 降低终点弹道偏转效应弹体结构设计 | 针对弹体侵彻过程中弹道偏转现象，开展了降低弹体弹道偏转效应研究。设计了一种锥形结构实验弹体，对其侵彻混凝土靶板过程中受力情况进行了分析，锥形结构弹体侧壁力矩有助于降低弹体侵彻过程的弹道偏转程度;采用130mm轻气炮开展了锥形实验弹体侵彻混凝土靶板实验，并与普通直杆形弹体侵彻结果进行了对比。
锥形弹体的尾部直径大于普通弹体，采用不改变头部情况，减小弹体前部壁厚，增加弹体后部壁厚的方式，使得二者的总质量、头部形状及弹体长度相同。弹体材料为35CrMnSiA，典型性能参数见表1。
含提取表格
实验在130mm轻气炮上进行。混凝土靶面斜置成一定角度，调整混凝土靶板的倾斜度，可进行不同倾角的实验。高速摄像系统借助靶前的镜面反射装置，拍摄记录弹体着靶姿态。
实验用混凝土靶板设计倾角为30°，直径800mm，无配筋，抗压强度为30MPa。为减小边界效应的影响，圆柱靶板周围固有6mm厚的钢圈套紧。
采用130mm轻气炮加速弹体撞击靶板，共进行了4发实验，其中锥形弹体2发，速度分别为435m/s、438m/s;普通弹体2发，速度为431m/s、428m/s，实验结果见表2。
含表格数据
164 | 高速弹体对钢筋混凝土靶的侵彻_贯穿效应实验研究 | 设计并加工了4种不同尺寸的弹体，1#、2#弹体参数相同。4种弹体的CRH(头部弧形曲径比)分别为3.0、3.0、4.0和4.5，弹体直径d为67.0~74.5mm，长度为436.4~477.3mm，弹体质量m为8.0~11.09kg，如表1所示。
含表格数据
实验采用100mm口径滑膛炮次口径发射，整个实验系统包括发射装置、测速装置、高速相机和回收装置，实验布局如图2所示。滑膛炮、铜丝网靶、靶板中心基本位于同一水平线上，炮口距靶面的距离为8m;靶板放置在回收舱中，以确保实验安全;靶板后方布置0.5m厚的木材堆，木材堆后布置1m厚的素混凝土靶，以保证在弹体穿透靶板的情况下对其进行软回收。弹体由100mm口径滑膛炮发射，依次撞击铜丝网靶和钢筋混凝土靶;通过调整发射药的质量来控制弹体撞靶速度;采用高速相机记录弹体飞行和撞靶过程，计时仪记录弹体撞击铜丝网靶的瞬态时间。通过铜丝网靶间距及弹体撞击铜丝网靶的时间差获取弹体的撞靶速度;采用高速相机获取弹体撞靶前的姿态，并辅助判读弹体的撞靶速度。
发射弹体由适配器和弹体组成，适配器分为弹托、底板和闭气环3部分，如图3所示。弹托和闭气环采用高强尼龙材料，底板采用超硬铝材料。弹托的最大外径为100mm，通过刻槽减少“消极”重量;闭气环前端为∅100mm的圆柱形，厚度为70mm，尾部带有8.7°锥角，质量为0.6kg;底板尺寸为∅100mm×20mm，质量为0.4kg。弹托为三瓣结构，装配时采用强力胶将三瓣粘接成整体，在炮管中对弹体起支撑作用;底板用于助推弹体;闭气环起密闭并传递火药高压的作用。
实验前，采用经验公式对弹体的侵彻能力进行预估，根据预估结果开展靶板设计。1#~4#靶为方形钢筋混凝土(ReinforcedConcrete，RC)靶，5#靶为圆柱形钢筋混凝土靶，如图4所示。
表3列出了5块钢筋混凝土靶的具体参数，其中:fc为混凝土无围压抗压强度，rc为钢筋的体积配筋率，d1为钢筋直径，α为靶板的倾角，η为靶面相对尺寸(靶面边长或直径与弹径之比)。靶板的实测强度为31.0~43.6MPa;钢筋网格尺寸为100mm×100mm，最中间网格的中心与靶面中心重合，4#靶的体积配筋率为0.3%，其余靶均为0.6%;1#靶和2#靶分别由2.3m厚和0.5m厚的靶板叠加而成;3#靶和4#靶的倾角为20°，厚度2.4m指靶板中心水平线长度;靶面相对尺寸为20.1~33.0。浇注前制作模板，并在模板内编织好钢筋网格，在实验前28d进行混凝土浇注并自然养护，按照国家标准GB/T50081–2002《普通混凝土力学性能试验方法》设计检测试件，并在实验前1d对试件进行性能检测，获得靶板的实际抗压强度。
含表格数据
图6为弹体对钢筋混凝土靶的侵彻/贯穿情况。1#弹体贯穿2.3m厚的靶板后，弹头扎在第2块0.5m厚的靶板上，深度约0.14m;2#弹体贯穿2.8m(2.3m+0.5m)厚的靶板后，扎在回收木材堆中;3#弹体贯穿靶板后，弹头扎在素混凝土回收靶中，深度约0.04m;4#弹体刚好贯穿靶板，将背面混凝土崩落层扒开后，弹头露出;5#弹体未穿透靶板，停留在靶板中，最终通过破靶将其取出。测量靶板弹洞发现:1#、2#、5#靶板的前后弹洞基本位于同一水平线上;3#、4#靶板前后弹洞中心连线与水平线的夹角分别为5.6°和3.9°，说明弹道的偏转并不十分明显，20°的倾角对高速弹体侵彻姿态的影响几乎可以忽略。
含表格数据
从图6可以看出:1#~5#靶板的正面均形成了锥形漏斗坑，并沿靶面产生了大量径向裂纹，从弹着点向外延伸至靶板侧面，靶面破坏区域为弹径的10~12倍;1#~4#靶板背面有大面积混凝土崩落。对于1#、2#靶板，有多条较宽的裂纹辐射至侧面，侧面裂纹在宽度和深度上都较为明显;3#、4#、5#靶板正面的裂纹数量较少，且宽度较窄，侧面仅发现少量的微裂纹。
分析1#、2#、3#靶板的破坏情况可以得出:在靶板强度约40MPa、弹速超过1km/s的初始条件下，靶面相对尺寸为20.1时自由面效应明显，靶面相对尺寸达到33.0时自由面效应基本可以忽略。通过分析4#、5#靶板的破坏情况可以得出，在靶板强度约30MPa、弹速约800m/s的初始条件下，靶面相对尺寸为22.5时自由面效应基本可以忽略。对比1#、2#、5#靶板的破坏情况可以得到，弹速越高，需要更大的靶面相对尺寸来消除自由面效应的影响，与孔祥振等[36]的结论一致。考虑到靶板侧面对弹体阻力的自由面衰减效应，1#、2#弹体的贯穿深度实验值将高于理想情况(半无限侧面靶板)。
回收弹体如图7所示。5发弹体结构基本保持完整，2#弹体的侵蚀较为严重，且头部墩粗变钝明显，其他弹体表面只有轻微的侵蚀和擦伤。分析认为，在弹体高速撞击钢筋混凝土靶的过程中，弹靶界面形成了高温高压区域，弹体表面金属呈半流体状态，在冲击压力、高温软化和摩擦力的综合作用下，弹体表面被侵蚀，头部墩粗，而且速度越高，侵蚀和墩粗现象越明显。本实验中，1195m/s速度可认为是弹体由刚体向半流体转变的一个拐点。另外，当弹体未穿透靶板时，由于弹体表面处于高温软化状态，冷却过程中部分混凝土颗粒会粘在弹体表面，如4#、5#弹体表面的白色颗粒状物质。
采用100mm口径滑膛炮开展了高速弹体侵彻/贯穿钢筋混凝土靶实验，得到了终点弹道实验数据，并对弹体的侵彻/贯穿深度、靶板侧面自由面效应、弹体的变形等进行详细分析，得出如下主要结论。
165 | 高速弹体斜侵彻混凝土靶的效率分析 | 如图1所示，采用25mm滑膛炮加速弹体运动，撞击安放在架子上的混凝土靶，通过控制装药量来控制速度，用测速仪记录着靶速度。弹体材料为高强度钢35CrMnSi，密度为7.83g/cm3，直径为10mm，CRH为4，长径比为7。混凝土密度为2.4g/cm3，直径为500mm，周围厚为3mm的钢箍，靶板前表面预制成30°的倾角，试验弹和混凝土如图2、3所示。
试验中通过控制装药量来控制速度，弹体速度用锡箔靶和双通道测时仪进行测量，速度为805~1458m/s，侵彻深度为弹道终点距靶体表面的垂直高度，结果见表1。
含表格数据