## page_1
sentence
文献［４］开展了半球头弹侵彻体积含量为0.0%,3.0%和6.0%钢纤维增强混凝土靶板实验．由于实验中只有一部分靶板被弹体贯穿，本文只研究靶板完全被贯穿的５个实验模型．其中Ａ组：弹体以568.8,645.8.806.7m/s的速度侵彻素混凝土；Ｂ组：弹体以586.7,929.9m/s的速度侵彻钢纤维体积含量为３．０％的钢纤维混凝土．所有靶板均为直径500mm，高250mm的圆柱体．外边界用钢板进行固结．弹体采用半球头脱壳尾翼稳定穿甲弹，长113mm，直径14.55mm，设计质量290g．弹体垂直入射靶板．
这里的实验弹就是上面设计的弹原型，头弹杆圆柱部分直径27mm，弹重16kg，弹丸材料为35CrMnSi，密度7850kg/m3。素混凝土靶体直径2.0m，厚0.8m，圆柱面箍有3mm厚钢圈。共制作混凝土靶体2块，实测混凝土无侧限抗压强度38MPa。弹丸采用口径为160mm的迫击炮炮发射，设计着靶速度大约为90m/s，垂直入射靶体。试验现场布置如图6。采用电子测时仪和铜丝网测速靶测定弹丸的初始速度，用高速录像机捕捉弹丸的命中速度、着靶姿态和弹丸侵入靶体的动态过程。同时观测了弹丸在靶体中的侵彻深度、弹坑的大小以及靶体的破坏现象等。
本文开展的弹体侵彻C60高强度混凝土试验中采用的弹体与文献［9］开展的侵彻C35混凝土试验所用弹体相同。采用的弹体为空心结构弹，弹长为105mm，直径为15mm，壁厚为3.5mm，质量为100g，弹头形状为尖卵形，其弹尖顶部半径与直径的比值CＲH值为3，如图1所示。弹体材料为30CrMnSiNi2A高强度钢，屈服强度为1413MPa．弹体发射基于37mm口径弹道枪发射平台，采用尼龙弹托加底推结构的发射方案，控制弹体侵彻初速度在800～1400m/s范围内。
试验[4]中弹丸为标准Υ37mm硬芯半穿甲弹,弹头为平头锥形,弹长132mm,长径比3.57:1,平均重量为0.695kg,弹丸材料为35GrMnSi。钢纤维混凝土实测轴心抗压强度fc=62MPa,密度ρi=2520kg/m3,抗压韧度R=0.73MPa。采用平直型钢纤维,平均长度20mm,长径比约为20,其体积率为2%。
对2扇120mm厚的1320RPC平板防护门进行了2炮破片试验,每炮为2个破片。其中,1个试件有2个破片命中,产生2个弹坑,破片总重99.6g,着靶速度为950m/s,弹坑面积分别为300mm×300mm和180mm×170mm,侵彻深度分别为65、63mm;另外1个试件只有1个破片命中,破片总重99.8g,着靶速度为897m/s,弹坑面积为372mm×229mm,侵彻深度为55mm。
弹丸和靶板参数为:弹丸直径2r=100mm,头部曲率半径ψ=4,弹丸重量m=25kg。混凝土材料参数:E=26.1GPa,ρ0=2500kg/m3,标准圆柱体混凝土的单轴无约束抗压强度fc=28MPa,抗剪强度Y=84MPa。钢筋材料参数:Es=200GPa,ρs=7850kg/m3,屈服应力σs=500MPa。实验中采用多层配筋半无限钢筋混凝土靶板,其配筋直径为5mm,网眼间距为80mm×80mm。
对2扇120mm厚的1320普通钢筋混凝土平板防护门进行了2炮破片试验,每炮为2个破片。其中1个试件只有1个破片命中,破片重99.7g,着靶速度1080m/s,弹坑面积为300mm×300mm;另一个试件2个破片都命中,但只产生1个弹坑,破片重99.4g,着靶速度970m/s,弹坑面积为480mm×340mm,2个试件均被贯穿。
弹丸头部为卵形(弹形系数为3),长130mm,直径20mm,重0.250kg.靶体为混凝土材料,强度为76.6MPa.为了防止弹丸高速冲击作用造成混凝土靶体的过度破碎,靶体采用高和直径都相对较大的圆柱体,并用弧形钢板紧箍.
现场构筑了3块不同工艺形成的块石固结体靶体(靶体后设60cm厚砂层)，为便于比较，另浇筑了1块C40混凝土靶体，见图1。各靶体长4m，宽4m。注浆块石固结体靶厚3.0m，固结块石预制块及自密实固结块石靶厚均为1.5m，见图2;C40混凝土靶厚1.8m。采用直径290mm、重250kg的半穿甲侵彻试验弹(见图3)，弹体材料为35CrMnSiA超高强合金钢，抗压强度达到1800MPa。使用平衡炮(见图4)发射弹体的方法，对上述各靶体进行正侵彻试验。
图４为Ｐ３型和Ｐ４型两种弹体的实物图，其曲率半径分别为３和４，弹身直径均为10mm，长径比为７，弹体材料为35CrMnSi高强度合金钢，通过改变弹体内部开孔深度，确保弹体重为80g。图５为混凝土靶的实物图，靶板直径为300mm，为弹径的30倍，因此可以忽略靶板的横向边界效应。为了方便浇注混凝土靶，并保证侵彻后靶体的完整性，靶板外围采用３ｍｍ厚的钢圈加固。弹体速度通过改变装药量控制，并通过锡箔纸和双通道测时仪进行测量，现场布置如图６所示。
为了分析某种结构助推钻地弹的侵彻效果，本文作者首先进行了无助推结构，即纯动能钻地弹侵彻试验，试验的基本状态为：弹丸质量为41.28kg，弹丸直径为125mm，要求弹丸着靶速度为560m/s，混凝土靶为C35的圆柱形素混凝土靶，靶面直径2.4m，长4m，靶体密度为2360kg/m3。试验中弹丸实际着靶速度为563m/s，锥形弹坑深度为499mm，侵彻深度为1507mm。
参考王浩等人研究经验，综合各方面因素后，动能弹的直径选为30mm，弹丸侵彻主体段以某钻地弹进行缩比，弹丸头部长36mm，侵彻部分总长147mm，质量为0.57kg，弹丸着靶速度控制在600m/s附近，实验采用57mm滑膛火炮作为发射平台，混凝土靶体选择C30标号，侵彻后动能弹留在靶体内。
试验弹体头部材料为40Cr，弹尾材料为YL12，壳体按照2.1中工艺制备而成，内部无装填物，弹重为1.86kg。采用圆柱体无筋混凝土作为靶体，靶体圆柱面外用3mm厚的铁皮箍紧，外形尺寸为Φ1.2m×0.2m和Φ1.2m×0.35m靶体各一块，实测混凝土标准试件的抗压强度为48MPa。
实验弹主要由壳体、模拟炸药和尾盖组成。弹质量约8kg，长度约为450mm，头型系数为３，中段直径约为67mm，尾部直径约72mm，径厚比约为1:10，装填比约为１０％。
文献[5]采用83mm直径滑膛火炮将重量13kg、弹长530.73mm、弹径76.2mm、CRH为3的弹丸以不同的速度发射，侵彻具有不同长径比的混凝土靶板，对所得的过载曲线进行了对比分析。这里选用SNL-02-02号试验结果作为参照分析对象与模型预测结果进行对比，结果如图1所示。此时的侵彻初速为332m/s，靶板直径和厚度分别为1.37m和1.52m。由图1可知，Forrestal等的理论模型和徐文峥等的所预测的不同侵彻阶段的过载量、过载持续时间和过载变化趋势与试验所得结果均吻合较好。同时，比较2种模型预测结果可以发现，徐文峥等的过载模型能够预测刚体过载基础上的振动叠加响应特性。
为了尽可能地提高弹体着靶速度,实验用弹直径为7mm,长径比分别是13.2,头部为截锥形,重为22.8g(如图2所示)。材料采用35CrMnSiA,其密度为8.0g/cm3,屈服强度为1280MPa,伸长率为0.09,断面收缩率为0.40,硬度HRC为28~32。实验用弹体着速为0.9km/s~1.2km/s。
实验弹体直径为10mm，弹长为70mm,CRH（弹体头部曲率半径与弹体直径之比）为４，重量为80g。弹体材料采用高强度钢35CrMnsiA，淬火后硬度ＨＲＣ为４５，弹体实物见图２。实验用的混凝土靶为C40混凝土靶，整个混凝土靶为圆柱形，参照钻地弹侵彻混凝土靶实验研究中采用的靶板设计标准：靶板直径取弹径的３０倍以上，此时可忽略靶板的边界效应。考虑射击精度弹着点与边界最小距离满足上述要求，将实验靶体的直径扩大为800mm。为了方便浇注混凝土靶且保证侵彻后靶体的完整性，靶板外围采用3mm厚的钢圈加固。养护后的靶体经过静态力学性能测试，混凝土靶的平均抗压强度为3.72MPa，混凝土实物如图２所示。
对2扇120mm厚的1320RPC平板防护门进行了2炮破片试验,每炮为2个破片。其中,1个试件有2个破片命中,产生2个弹坑,破片总重99.6g,着靶速度为950m/s,弹坑面积分别为300mm×300mm和180mm×170mm,侵彻深度分别为65、63mm;另外1个试件只有1个破片命中,破片总重99.8g,着靶速度为897m/s,弹坑面积为372mm×229mm,侵彻深度为55mm。
文献［8］中对弹丸侵彻混凝土目标进行了研究，弹重量约2.85kg，直径50.8mm，全长339mm，圆柱段长度232mm，头部CRH约5.16。
实验弹体直径为10mm，弹长为70mm,CRH（弹体头部曲率半径与弹体直径之比）为４，重为80g。弹体材料采用高强度钢35CrMnsiA，淬火后硬度ＨＲＣ为４５，弹体实物见图２。实验用的混凝土靶为C40混凝土靶，整个混凝土靶为圆柱形，参照钻地弹侵彻混凝土靶实验研究中采用的靶板设计标准：靶板直径取弹径的３０倍以上，此时可忽略靶板的边界效应。考虑射击精度弹着点与边界最小距离满足上述要求，将实验靶体的直径扩大为800mm。为了方便浇注混凝土靶且保证侵彻后靶体的完整性，靶板外围采用3mm厚的钢圈加固。养护后的靶体经过静态力学性能测试，混凝土靶的平均抗压强度为3.72MPa，混凝土实物如图２所示。
如西方国家最近研制的巨型钻地弹(MassiveOrdnancePenetrator)，长度达6m、重约13.6t，内部装药重达2.3t，能穿透厚度达60m的C35钢筋混凝土或40m的中等硬度岩石。
实验弹体为60mm直径，弹长为300mm，长径比为5的杆式弹丸。侵彻战斗部重量约为4．15kg，弹体壳体材料为30CrMnSiNi2A，并经过淬火和回火热处理，热处理后的材料硬度HＲC为49～52，抗拉强度为1650MPa。弹丸头部形状为尖卵形，弹头曲率比CＲH(caliberradiushead)为3。为了达到设计的弹丸撞击速度，采用次口径发射技术，选用合理的弹托结构可以保证发射时弹托与炮膛内壁配合良好，弹体在膛内运动稳定并达到预期的出膛速度，且出炮后迅速与弹体脱离，不影响弹体的后续飞行，本研究采用的是尼龙材料整体式弹托，弹丸与弹托的装配图见图2。混凝土靶体为圆柱体，直径为1．8m(30倍弹径)，靶体侧面边界用8mm厚钢板箍紧，靶体厚度有0．6、0．8、1．0、1．4、1．6和1．8m(10～30倍弹径)。靶体为C40素混凝土靶，实测单轴无侧限抗压强度f'c=45．5MPa。
试验采用Φ30mm口径射弹垂直侵彻，弹长138mm，弹径30mm，弹重0.5kg，选择适当的药量，可以获得需要的弹速，试验中射弹的着靶速度控制在276~456m/s范围内。
试验采用Φ30mm口径射弹垂直侵彻，弹长138mm，弹径30mm，弹质量0.5kg，选择适当的药量，可以获得需要的弹速，试验中射弹的着靶速度控制在276~456m/s范围内。
弹体直径为100mm，长度为192mm，如图1所示，弹体重量为5.4kg，弹体材质为PCrNi3moV，屈服强度为835MPa，密度为7850kg/m3。
对2扇120mm厚的1320RPC平板防护门进行了2炮破片试验,每炮为2个破片。其中,1个试件有2个破片命中,产生2个弹坑,破片总质量99.6g,着靶速度为950m/s,弹坑面积分别为300mm×300mm和180mm×170mm,侵彻深度分别为65、63mm;另外1个试件只有1个破片命中,破片总质量99.8g,着靶速度为897m/s,弹坑面积为372mm×229mm,侵彻深度为55mm。
文献[10]对弹丸垂直侵彻土壤混凝土复合介质进行了研究，弹丸直径为50mm，弹丸全长为302mm，圆柱部长为187mm，弹丸头部圆弧半径为300mm，重为2.4kg。复合靶板第一层土壤的厚度为0．75m，第二层混凝土的厚度为0．5m，复合靶板的直径为1.2m，土壤的密度为1640kg/m3，弹性模量为120MPa，屈服极限为10MPa。第二层混凝土靶板密度为2600kg/m3，抗压强度为31.9Mpa，弹性模量为30GPa，泊松比为0.18。
Φ35mm高速弹道炮发射能力为:满口径发射弹体重量为0.55kg时，弹体初速≥1255m/s;次口径发射弹体重量为0.15kg时，弹体初速≥1400m/s。
Φ35mm高速弹道炮发射能力为:满口径发射弹体质量为0.55kg时，弹体初速≥1255m/s;次口径发射弹体质量为0.15kg时，弹体初速≥1400m/s。
试验弹体头部材料为40Cr，弹尾材料为YL12，壳体按照2.1中工艺制备而成，内部无装填物，弹重为1.86kg。采用圆柱体无筋混凝土作为靶体，靶体圆柱面外用3mm厚的铁皮箍紧，外形尺寸为Φ1.2m×0.2m和Φ1.2m×0.35m靶体各一块，实测混凝土标准试件的抗压强度为48MPa。
试验采用Φ30mm口径射弹垂直侵彻，弹长138mm，弹径30mm，弹重0.5kg，选择适当的药量，可以获得需要的弹速，试验中射弹的着靶速度控制在276~456m/s范围内。
试验采用φ35mm高速弹道炮作为发射设备，该炮次口径发射弹体重为0.15kg时，弹体初速大于1500m/s；采用光电测速仪测量弹体速度，其测量速度的精度小于1%；利用高速摄像机和X光机拍摄弹体飞行姿态，整套发射及测试设备完全满足了高速动能弹侵彻试验的需要[3]，试验现场如图1所示。
徐文峥等采用100mm直径滑膛气体炮发射重3kg、弹体杆长320mm、弹径45mm、CRH为6的卵形弹体，正侵彻直径0.5m、厚度0.8m的混凝土靶板，得到侵彻过载曲线如图2(a)所示。
弹丸头部为卵形(弹形系数为3),长130mm,直径20mm,质量0.250kg.靶体为混凝土材料,强度为76.6MPa.为了防止弹丸高速冲击作用造成混凝土靶体的过度破碎,靶体采用高和直径都相对较大的圆柱体,并用弧形钢板紧箍.
本文开展的弹体侵彻C60高强度混凝土试验中采用的弹体与文献［9］开展的侵彻C35混凝土试验所用弹体相同。采用的弹体为空心结构弹，弹长为105mm，直径为15mm，壁厚为3.5mm，重为100g，弹头形状为尖卵形，其弹尖顶部半径与直径的比值CＲH值为3，如图1所示。弹体材料为30CrMnSiNi2A高强度钢，屈服强度为1413MPa．弹体发射基于37mm口径弹道枪发射平台，采用尼龙弹托加底推结构的发射方案，控制弹体侵彻初速度在800～1400m/s范围内。
本文试验设计的助推钻地弹上的助推装置能够在弹丸侵彻过程中提供很大的推力，并推动弹丸短时间内做变加速运动。试验的基本状态为：弹丸重量为41.24kg，弹丸直径为125mm，要求弹丸着靶速度为560m/s，混凝土靶为C35的圆柱形素混凝土靶，靶面直径2.4m，长4m，靶体密度为2360kg/m3。试验中实际着靶速度为559m/s，锥形弹坑深度483mm，侵彻深度为1837mm。
对数值分析得到的4m混凝土靶板尺寸进行聚能装药侵彻实验,聚能装药结构与第3节所论述的一致.混凝土靶板的尺寸为长4m,宽4m,深度为2m,混凝土整体处于地面以下,混凝土底部垫有0.5m厚的沙石,混凝土的周边采用3层直径为10mm的钢筋抱箍.混凝土初凝之后,采用塑料布对浇灌好的混凝土靶板进行覆盖,防止表面水分蒸发.对其进行混凝土自然养护方法养护28天.按照C60高性能混凝土配合比进行浇筑,浇筑之后的混凝土靶板强度达到了62.8MPa.药型罩结构按照数值模拟设计尺寸进行加工.药型罩锥角为90°,壳体厚度为10mm,药型罩厚度为16mm,内部装药为B炸药,装药量为35.7kg,如图7所示.
对2扇120mm厚的1320普通钢筋混凝土平板防护门进行了2炮破片试验,每炮为2个破片。其中1个试件只有1个破片命中,破片质量99.7g,着靶速度1080m/s,弹坑面积为300mm×300mm;另一个试件2个破片都命中,但只产生1个弹坑,破片质量99.4g,着靶速度970m/s,弹坑面积为480mm×340mm,2个试件均被贯穿。
文献[5]采用83mm直径滑膛火炮将质量13kg、弹长530.73mm、弹径76.2mm、CRH为3的弹丸以不同的速度发射，侵彻具有不同长径比的混凝土靶板，对所得的过载曲线进行了对比分析。这里选用SNL-02-02号试验结果作为参照分析对象与模型预测结果进行对比，结果如图1所示。此时的侵彻初速为332m/s，靶板直径和厚度分别为1.37m和1.52m。由图1可知，Forrestal等的理论模型和徐文峥等的所预测的不同侵彻阶段的过载量、过载持续时间和过载变化趋势与试验所得结果均吻合较好。同时，比较2种模型预测结果可以发现，徐文峥等的过载模型能够预测刚体过载基础上的振动叠加响应特性。
射弹:半穿甲弹，弹体材料为淬火处理的45#钢，弹头为卵头实芯型，顶角24°,弹长152mm,长径比5:1，弹头长70mm，弹径30mm，弹重0.543kg，抗拉强度为1100MPa，HRC硬度为39。弹体外形尺寸见图2。
对2扇240mm厚的1320RPC平板防护门进行了2炮破片试验,每炮为2个破片。2个试件均被2个破片命中,但命中距离较近,均只产生1个弹坑。其中1个试件破片总质量149.4g,着靶速度为840m/s,弹坑面积为340mm×270mm,侵彻深度分别为54mm和48mm,另外1个试件破片总质量148.6g,着靶速度为955m/s,弹坑面积为430mm×270mm,侵彻深度分别为63、68mm。
文献[5]在Υ14.5mm弹道炮上对两种钢纤维混凝土材料共40个靶体进行了侵彻试验。其中B2组靶体(短纤维)20个,含长度9mm的钢纤维3%,fc=56MPa,抗压韧度R=0.81MPa;B3组靶体(长纤维)20个,含长度24mm的钢纤维3%,fc=72MPa,抗压韧度R=1.12MPa;动能弹丸钢芯直径12.5mm,卵形头部,重为43g。
本文试验设计的助推钻地弹上的助推装置能够在弹丸侵彻过程中提供很大的推力，并推动弹丸短时间内做变加速运动。试验的基本状态为：弹丸质量为41.24kg，弹丸直径为125mm，要求弹丸着靶速度为560m/s，混凝土靶为C35的圆柱形素混凝土靶，靶面直径2.4m，长4m，靶体密度为2360kg/m3。试验中实际着靶速度为559m/s，锥形弹坑深度483mm，侵彻深度为1837mm。为了做弹丸侵彻靶实验，本次实验重采用的是重达10kg的混凝土靶。
弹丸和靶板参数为:弹丸直径2r=100mm,弹丸头部曲率半径Ψ=4,弹丸重量m=25kg。混凝土材料参数:弹性模量E=26.1GPa,密度ρ0=2500kg/m3,标准圆柱体混凝土的单轴无侧限抗压强度fc=28MPa,抗剪强度Y=84MPa。钢筋材料参数:弹性模量Es=200GPa,密度ρs=7850kg/m3,屈服应力σs=500MPa。实验用多层配筋半无限钢筋混凝土靶板厚2000mm,配筋结构如图2所示。实验测试了弹丸以304m/s、310m/s、452m/s、495m/s、629m/s初速条件下侵彻钢筋混凝土过程中弹丸负加速度时间历程进行了测试。并对各初速下弹丸侵彻钢筋混凝土靶板进行了计算,结果列于表1。
实验弹体为60mm直径，弹长为300mm，长径比为5的杆式弹丸。侵彻战斗部重约为4．15kg，弹体壳体材料为30CrMnSiNi2A，并经过淬火和回火热处理，热处理后的材料硬度HＲC为49～52，抗拉强度为1650MPa。弹丸头部形状为尖卵形，弹头曲率比CＲH(caliberradiushead)为3。为了达到设计的弹丸撞击速度，采用次口径发射技术，选用合理的弹托结构可以保证发射时弹托与炮膛内壁配合良好，弹体在膛内运动稳定并达到预期的出膛速度，且出炮后迅速与弹体脱离，不影响弹体的后续飞行，本研究采用的是尼龙材料整体式弹托，弹丸与弹托的装配图见图2。混凝土靶体为圆柱体，直径为1．8m(30倍弹径)，靶体侧面边界用8mm厚钢板箍紧，靶体厚度有0．6、0．8、1．0、1．4、1．6和1．8m(10～30倍弹径)。靶体为C40素混凝土靶，实测单轴无侧限抗压强度f'c=45．5MPa。
实验弹体为60mm直径，弹长为300mm，长径比为5的杆式弹丸。侵彻战斗部质量约为4．15kg，弹体壳体材料为30CrMnSiNi2A，并经过淬火和回火热处理，热处理后的材料硬度HＲC为49～52，抗拉强度为1650MPa。弹丸头部形状为尖卵形，弹头曲率比CＲH(caliberradiushead)为3。为了达到设计的弹丸撞击速度，采用次口径发射技术，选用合理的弹托结构可以保证发射时弹托与炮膛内壁配合良好，弹体在膛内运动稳定并达到预期的出膛速度，且出炮后迅速与弹体脱离，不影响弹体的后续飞行，本研究采用的是尼龙材料整体式弹托，弹丸与弹托的装配图见图2。混凝土靶体为圆柱体，直径为1．8m(30倍弹径)，靶体侧面边界用8mm厚钢板箍紧，靶体厚度有0．6、0．8、1．0、1．4、1．6和1．8m(10～30倍弹径)。靶体为C40素混凝土靶，实测单轴无侧限抗压强度f'c=45．5MPa。
文献［11］对弹丸侵彻多层混凝土目标的过载特性进行了研究，弹丸直径62mm，长260mm，头部圆弧半径200mm，重3kg。攻击靶板为双层靶板，每层厚度为300mm，间隔距离为500mm，密度2400kg/m3，抗压强度为25MPa。
试验采用φ35mm高速弹道炮作为发射设备，该炮次口径发射弹体重量为0.15kg时，弹体初速大于1500m/s；采用光电测速仪测量弹体速度，其测量速度的精度小于1%；利用高速摄像机和X光机拍摄弹体飞行姿态，整套发射及测试设备完全满足了高速动能弹侵彻试验的需要[3]，试验现场如图1所示。
为了得到钢筋混凝土目标在动能弹高速冲击作用下的破坏数据，基于大口径发射平台进行了100mm口径卵形弹体高速侵彻钢筋混凝土靶体的实验，弹体重为5.4kg，靶体尺寸分为2m×2m×1.25m和2m×2m×1.50m两种，混凝土抗压强度为50MPa，弹体侵彻速度为1345～1384m/s，实验获得了弹体的侵彻深度及钢筋混凝土靶体的破坏数据。
试验[4]中弹丸为标准Υ37mm硬芯半穿甲弹,弹头为平头锥形,弹长132mm,长径比3.57:1,平均重量为0.695kg,弹丸材料为35GrMnSi。钢纤维混凝土实测轴心抗压强度fc=62MPa,密度ρi=2520kg/m3,抗压韧度R=0.73MPa。采用平直型钢纤维,平均长度20mm,长径比约为20,其体积率为2%。
小尺寸模拟弹直径为50mm，长度为416mm，重量约3.6kg，弹体内装填模拟装药，如图３所示。弹体材料采用30CrMnSini2MoVE高强钢，热处理后的材料力学性能分别为：抗拉强度1680MPa，屈服强度1510Mpa，延伸率１４％，冲击功72J，断裂韧性112MPam1/2。
试验[4]中弹丸为标准Υ37mm硬芯半穿甲弹,弹头为平头锥形,弹长132mm,长径比3.57:1,平均质量为0.695kg,弹丸材料为35GrMnSi。钢纤维混凝土实测轴心抗压强度fc=62MPa,密度ρi=2520kg/m3,抗压韧度R=0.73MPa。采用平直型钢纤维,平均长度20mm,长径比约为20,其体积率为2%。
为研究混凝土靶板的抗侵彻性能，对长杆弹垂直侵彻混凝土靶板进行弹道试验。实验中靶板为直径500mm、高250mm的圆柱体，如图3所示，周边用厚度为1.4mm钢板围结加固。试验中选定一种脱壳尾翼稳定钻地弹作为模拟弹，如图4所示，其中弹芯由45#调质钢制成，热处理后的硬度为HRC36-38，弹头呈半球形，弹托由航空高强度铝合金制成，模拟弹总质量290g，长113mm，直径14.5mm，弹芯质量152g。
弹丸头部呈卵形（弹形系数CRH=3），弹长120mm，直径20mm，其材料选用45#钢，热处理后屈服强度不小于355MPa，重约0.250kg。为保证弹丸在轻气炮内射弹定心和闭气效果，将弹丸安放在弹托上。弹托为高压聚乙稀材料制成的圆柱体，弹托长70mm，外径57mm。弹托中心有一深度50mm，内径约22mm的圆形孔洞，如图1所示。
实验采用的弹丸为Φ57mm的半穿甲弹,曲径比4.0,弹长456.4mm,弹重约为4.43kg,弹尾为张开式尾翼,材料为30CrMnSi。其中一发弹体内装有某单位研制的过载测试记录仪,对弹体的侵彻过载历程进行测试。混凝土靶板的抗压强度为35MPa,密度2600kg/m3。钢筋的密度为7850kg/m3,屈服应力为500MPa。浇注时严格按照GJB20419.2-98整体式钢筋混凝土工事顶盖的设计规范,按照1∶5的缩尺制作,卵石亦采用1∶5的缩比进行选用，靶板整体尺寸1600mm×1600mm×600mm。钢筋混凝土靶板四周用5mm厚的钢板箍紧。
弹丸和靶板参数为:弹丸直径2r=100mm,弹丸头部曲率半径Ψ=4,弹丸重m=25kg。混凝土材料参数:弹性模量E=26.1GPa,密度ρ0=2500kg/m3,标准圆柱体混凝土的单轴无侧限抗压强度fc=28MPa,抗剪强度Y=84MPa。钢筋材料参数:弹性模量Es=200GPa,密度ρs=7850kg/m3,屈服应力σs=500MPa。实验用多层配筋半无限钢筋混凝土靶板厚2000mm,配筋结构如图2所示。实验测试了弹丸以304m/s、310m/s、452m/s、495m/s、629m/s初速条件下侵彻钢筋混凝土过程中弹丸负加速度时间历程进行了测试。并对各初速下弹丸侵彻钢筋混凝土靶板进行了计算,结果列于表1。
对2扇120mm厚的1320普通钢筋混凝土平板防护门进行了2炮破片试验,每炮为2个破片。其中1个试件只有1个破片命中,破片重99.7g,着靶速度1080m/s,弹坑面积为300mm×300mm;另一个试件2个破片都命中,但只产生1个弹坑,破片重99.4g,着靶速度970m/s,弹坑面积为480mm×340mm,2个试件均被贯穿。
弹丸和靶板参数为:弹丸直径2r=100mm,弹丸头部曲率半径Ψ=4,弹丸重量m=25kg。混凝土材料参数:弹性模量E=26.1GPa,密度ρ0=2500kg/m3,标准圆柱体混凝土的单轴无侧限抗压强度fc=28MPa,抗剪强度Y=84MPa。钢筋材料参数:弹性模量Es=200GPa,密度ρs=7850kg/m3,屈服应力σs=500MPa。实验用多层配筋半无限钢筋混凝土靶板厚2000mm,配筋结构如图2所示。实验测试了弹丸以304m/s、310m/s、452m/s、495m/s、629m/s初速条件下侵彻钢筋混凝土过程中弹丸负加速度时间历程进行了测试。并对各初速下弹丸侵彻钢筋混凝土靶板进行了计算,结果列于表1。
本文试验设计的助推钻地弹上的助推装置能够在弹丸侵彻过程中提供很大的推力，并推动弹丸短时间内做变加速运动。试验的基本状态为：弹丸质量为41.24kg，弹丸直径为125mm，要求弹丸着靶速度为560m/s，混凝土靶为C35的圆柱形素混凝土靶，靶面直径2.4m，长4m，靶体密度为2360kg/m3。试验中实际着靶速度为559m/s，锥形弹坑深度483mm，侵彻深度为1837mm。
为了研究复合靶抗侵彻性能，本文采用两种弹头进行侵彻试验:1)12.7mm穿甲弹，其弹芯尖卵形头部曲率半径比值为3、直径为10.8mm，重为30g，对均质装甲钢的侵彻威力约为30mm;2)1∶4.7底推式杆式模拟弹，即长杆弹，其直径为6mm，弹头长度13mm，重为44.5g，对均质装甲钢的侵彻威力约为70mm．两种弹体的照片和详细尺寸如图1所示，其中长杆弹尾部设计成圆台状，以获得更好的飞行稳定性。
文献[10]对弹丸垂直侵彻土壤混凝土复合介质进行了研究，弹丸直径为50mm，弹丸全长为302mm，圆柱部长为187mm，弹丸头部圆弧半径为300mm，重量为2.4kg。复合靶板第一层土壤的厚度为0．75m，第二层混凝土的厚度为0．5m，复合靶板的直径为1.2m，土壤的密度为1640kg/m3，弹性模量为120MPa，屈服极限为10MPa。第二层混凝土靶板密度为2600kg/m3，抗压强度为31.9Mpa，弹性模量为30GPa，泊松比为0.18。
试验采用Φ30mm口径射弹垂直侵彻，弹长138mm，弹径30mm，弹重0.5kg，选择适当的药量，可以获得需要的弹速，试验中射弹的着靶速度控制在276~456m/s范围内。
文献[4]中,SANDIA国家实验室采用83mm直径滑膛火炮将重量13kg的弹丸以不同的速度发射,侵彻具有不同弹靶颈比的混凝土靶板,对所得的过载曲线进行了对比分析。
参考王浩等人研究经验，综合各方面因素后，动能弹的直径选为30mm，弹丸侵彻主体段以某钻地弹进行缩比，弹丸头部长36mm，侵彻部分总长147mm，重量为0.57kg，弹丸着靶速度控制在600m/s附近，实验采用57mm滑膛火炮作为发射平台，混凝土靶体选择C30标号，侵彻后动能弹留在靶体内。
试验弹芯和混凝土靶，如图2所示。钢芯直径为10mm，长径比为7，重量约为50g。弹芯材料为高强度钢35CrMnSiA，经过热处理后洛氏硬度达到45，屈服强度为1500MPa左右。混凝土靶分别为中厚靶和薄靶，中厚混凝土靶直径为450mm，厚为200mm，薄靶长和宽为500mm，厚为100mm。混凝土中粗骨料为碎石，其中最大颗粒直径不能大于弹体直径，最大粒径为5mm；采用P042.5级普通硅酸盐水泥，水泥、砂子、碎石和水的重量按1∶1.52∶3.02∶0.44配比，浇注时严格按照国军标整体式混凝土工事的设计规范，为方便混凝土靶的浇注及保证试验后靶体的完整性，圆柱形中厚混凝土靶采用3mm厚钢板进行加固。浇注过程中分半加工3个（总共6个）抗压试验样品，大小为150mm×150mm×150mm，浇注和养护标准与试验用靶体一致。养护一个月后的样品通过抗压性能测试，抗压强度达到C35要求。以14.5mm弹道枪作为发射平台进行弹体贯穿混凝土靶试验，如图3所示。枪口与混凝土靶的距离为5m，采用4/7樟药作为发射药，通过不同装药重量控制着靶速度，采用锡箔靶和双通道测时仪计算弹体侵彻速度和剩余速度。
试验弹丸直径12.7mm,长63mm,平均质量47.9g;弹丸内部有硬质钢芯,卵形头部,钢芯直径10.1mm,长53mm,平均质量30g(如图1所示)。弹丸钢芯材料为35GrMnSiA,密度7850kg/m3,抗拉强度1620MPa,屈服应力1275MPa,硬度HB=241(GB/T231.1–2002),伸长率δs=0.09,断面收缩率Χ=0.40。考虑弹丸着靶速度的影响,弹速范围为296.9m/s～848.4m/s。
试验采用Q-25型弹道滑膛炮发射弹体，装置如图1所示。弹体为新型缩比钻地弹，弹体材料为DT300高强度合金钢，抗拉强度为1810MPa，内部装填物为高分子惰性材料，弹体直径25mm，长径比为6，弹壳壁厚与弹径比为0.15，弹体重约340g，如图2所示。由于弹体强度高、抗变形能力强，在试验过程能保持较好的完整性，可以视为刚体。弹体速度在500m/s~850m/s区间，属于高速侵彻，1000m/s以上属于超高速侵彻。本文主要研究UHPC在高速侵彻范畴内的损伤破坏机理，因此试验过程中弹体的速度设计为500m/s和850m/s两个速度。通过装填不同火药用量，调整弹体侵彻速度。
为了得到钢筋混凝土目标在动能弹高速冲击作用下的破坏数据，基于大口径发射平台进行了100mm口径卵形弹体高速侵彻钢筋混凝土靶体的实验，弹体质量为5.4kg，靶体尺寸分为2m×2m×1.25m和2m×2m×1.50m两种，混凝土抗压强度为50MPa，弹体侵彻速度为1345～1384m/s，实验获得了弹体的侵彻深度及钢筋混凝土靶体的破坏数据。
本文试验设计的助推钻地弹上的助推装置能够在弹丸侵彻过程中提供很大的推力，并推动弹丸短时间内做变加速运动。试验的基本状态为：弹丸重量为41.24kg，弹丸直径为125mm，要求弹丸着靶速度为560m/s，混凝土靶为C35的圆柱形素混凝土靶，靶面直径2.4m，长4m，靶体密度为2360kg/m3。试验中实际着靶速度为559m/s，锥形弹坑深度483mm，侵彻深度为1837mm。
参考王浩等人研究经验，综合各方面因素后，动能弹的直径选为30mm，弹丸侵彻主体段以某钻地弹进行缩比，弹丸头部长36mm，侵彻部分总长147mm，重量为0.57kg，弹丸着靶速度控制在600m/s附近，实验采用57mm滑膛火炮作为发射平台，混凝土靶体选择C30标号，侵彻后动能弹留在靶体内。
在100mm口径的火炮上，开展了８ｋｇ弹体高速侵彻钢筋混凝土靶实验，考核了弹体的结构强度和侵彻能力。结果表明：薄壁弹体高速侵彻钢筋混凝土靶板后结构完整，在1020m/s和1200m/s速度下具备穿透2.4m和2.8m钢筋混凝土靶的能力。
弹丸和靶板参数为:弹丸直径2r=100mm,头部曲率半径ψ=4,弹丸质量m=25kg。混凝土材料参数:E=26.1GPa,ρ0=2500kg/m3,标准圆柱体混凝土的单轴无约束抗压强度fc=28MPa,抗剪强度Y=84MPa。钢筋材料参数:Es=200GPa,ρs=7850kg/m3,屈服应力σs=500MPa。实验中采用多层配筋半无限钢筋混凝土靶板,其配筋直径为5mm,网眼间距为80mm×80mm。
试验弹芯和混凝土靶，如图2所示。钢芯直径为10mm，长径比为7，质量约为50g。弹芯材料为高强度钢35CrMnSiA，经过热处理后洛氏硬度达到45，屈服强度为1500MPa左右。混凝土靶分别为中厚靶和薄靶，中厚混凝土靶直径为450mm，厚为200mm，薄靶长和宽为500mm，厚为100mm。混凝土中粗骨料为碎石，其中最大颗粒直径不能大于弹体直径，最大粒径为5mm；采用P042.5级普通硅酸盐水泥，水泥、砂子、碎石和水的质量按1∶1.52∶3.02∶0.44配比，浇注时严格按照国军标整体式混凝土工事的设计规范，为方便混凝土靶的浇注及保证试验后靶体的完整性，圆柱形中厚混凝土靶采用3mm厚钢板进行加固。浇注过程中分半加工3个（总共6个）抗压试验样品，大小为150mm×150mm×150mm，浇注和养护标准与试验用靶体一致。养护一个月后的样品通过抗压性能测试，抗压强度达到C35要求。以14.5mm弹道枪作为发射平台进行弹体贯穿混凝土靶试验，如图3所示。枪口与混凝土靶的距离为5m，采用4/7樟药作为发射药，通过不同装药质量控制着靶速度，采用锡箔靶和双通道测时仪计算弹体侵彻速度和剩余速度。
试验环境参数为:某一发弹重为3.27kg、弹长为320mm。被侵彻的混凝土板靶为D/d=1.2（D为板靶直径，d为板靶的厚度）一周用钢板固定，可以被认为数值模拟中的半无限板靶。该混凝土板靶可以与试验发射装置空气炮口形成一定的角度，为了得到弹体斜侵混凝土板靶时毁伤、破坏的一些参数。为我们以后数据建模计数时提供可靠的依据。混凝土板靶被固定在安全钢板壳体里，减少弹体撞击混凝土板靶时，混凝土的碎块飞溅出来毁伤试验设备，以及人员等以便提高试验的的安全性。该试验采用空气炮发射侵彻弹，在炮口和板靶入口处安装两对激光测速仪，为了得到弹体侵彻板靶时的速度。本次试验弹体的速度为131m/s。
文献[5]采用83mm直径滑膛火炮将重13kg、弹长530.73mm、弹径76.2mm、CRH为3的弹丸以不同的速度发射，侵彻具有不同长径比的混凝土靶板，对所得的过载曲线进行了对比分析。这里选用SNL-02-02号试验结果作为参照分析对象与模型预测结果进行对比，结果如图1所示。此时的侵彻初速为332m/s，靶板直径和厚度分别为1.37m和1.52m。由图1可知，Forrestal等的理论模型和徐文峥等的所预测的不同侵彻阶段的过载量、过载持续时间和过载变化趋势与试验所得结果均吻合较好。同时，比较2种模型预测结果可以发现，徐文峥等的过载模型能够预测刚体过载基础上的振动叠加响应特性。
本文设计了一种薄壁侵彻结构弹，开展了8kg弹体在1020m/s和1200m/s速度下的侵靶实验，考核了弹体的结构强度和侵彻能力，结论如下：
对2扇120mm厚的1320普通钢筋混凝土平板防护门进行了2炮破片试验,每炮为2个破片。其中1个试件只有1个破片命中,破片重99.7g,着靶速度1080m/s,弹坑面积为300mm×300mm;另一个试件2个破片都命中,但只产生1个弹坑,破片重99.4g,着靶速度970m/s,弹坑面积为480mm×340mm,2个试件均被贯穿。
射弹:半穿甲弹，弹体材料为淬火处理的45#钢，弹头为卵头实芯型，顶角24°,弹长152mm,长径比5:1，弹头长70mm，弹径30mm，弹重0.543kg，抗拉强度为1100MPa，HRC硬度为39。弹体外形尺寸见图2。
现场构筑了3块不同工艺形成的块石固结体靶体(靶体后设60cm厚砂层)，为便于比较，另浇筑了1块C40混凝土靶体，见图1。各靶体长4m，宽4m。注浆块石固结体靶厚3.0m，固结块石预制块及自密实固结块石靶厚均为1.5m，见图2;C40混凝土靶厚1.8m。采用直径290mm、质量250kg的半穿甲侵彻试验弹(见图3)，弹体材料为35CrMnSiA超高强合金钢，抗压强度达到1800MPa。使用平衡炮(见图4)发射弹体的方法，对上述各靶体进行正侵彻试验。
文献[5]在Υ14.5mm弹道炮上对两种钢纤维混凝土材料共40个靶体进行了侵彻试验。其中B2组靶体(短纤维)20个,含长度9mm的钢纤维3%,fc=56MPa,抗压韧度R=0.81MPa;B3组靶体(长纤维)20个,含长度24mm的钢纤维3%,fc=72MPa,抗压韧度R=1.12MPa;动能弹丸钢芯直径12.5mm,卵形头部,质量为43g。
为了得到钢筋混凝土目标在动能弹高速冲击作用下的破坏数据，基于大口径发射平台进行了100mm口径卵形弹体高速侵彻钢筋混凝土靶体的实验，弹体重量为5.4kg，靶体尺寸分为2m×2m×1.25m和2m×2m×1.50m两种，混凝土抗压强度为50MPa，弹体侵彻速度为1345～1384m/s，实验获得了弹体的侵彻深度及钢筋混凝土靶体的破坏数据。
试验弹体头部材料为40Cr，弹尾材料为YL12，壳体按照2.1中工艺制备而成，内部无装填物，弹重为1.86kg。采用圆柱体无筋混凝土作为靶体，靶体圆柱面外用3mm厚的铁皮箍紧，外形尺寸为Φ1.2m×0.2m和Φ1.2m×0.35m靶体各一块，实测混凝土标准试件的抗压强度为48MPa。
试验采用Q-25型弹道滑膛炮发射弹体，装置如图1所示。弹体为新型缩比钻地弹，弹体材料为DT300高强度合金钢，抗拉强度为1810MPa，内部装填物为高分子惰性材料，弹体直径25mm，长径比为6，弹壳壁厚与弹径比为0.15，弹体质量约340g，如图2所示。由于弹体强度高、抗变形能力强，在试验过程能保持较好的完整性，可以视为刚体。弹体速度在500m/s~850m/s区间，属于高速侵彻，1000m/s以上属于超高速侵彻。本文主要研究UHPC在高速侵彻范畴内的损伤破坏机理，因此试验过程中弹体的速度设计为500m/s和850m/s两个速度。通过装填不同火药用量，调整弹体侵彻速度。
如图1所示，混凝土靶体强度为23MPa，直径D=1830mm，长为1220mm；弹丸形状为尖卵形，其CRH=3.0，重量为13kg，直径d=76.2mm，长为530.73mm，材料为4340Rc45高强度钢。弹丸认为是刚性的，忽略其在侵彻过程中的重量损失和变形。
如西方国家最近研制的巨型钻地弹(MassiveOrdnancePenetrator)，长度达6m、重约13.6t，内部装药重达2.3t，能穿透厚度达60m的C35钢筋混凝土或40m的中等硬度岩石。
为了研究复合靶抗侵彻性能，本文采用两种弹头进行侵彻试验:1)12.7mm穿甲弹，其弹芯尖卵形头部曲率半径比值为3、直径为10.8mm，重量为30g，对均质装甲钢的侵彻威力约为30mm;2)1∶4.7底推式杆式模拟弹，即长杆弹，其直径为6mm，弹头长度13mm，重量为44.5g，对均质装甲钢的侵彻威力约为70mm．两种弹体的照片和详细尺寸如图1所示，其中长杆弹尾部设计成圆台状，以获得更好的飞行稳定性。
文中采用了本单位相关钢筋混凝土斜侵彻试验的部分结果。试验中弹丸为Ф37mm硬芯半穿甲弹,弹长132mm,长径比3.57,平均重量为0.695kg。弹丸材料为35GrMnSiA,抗拉强度1620MPa,屈服应力1275MPa。考虑弹丸着靶速度的影响,试验中弹速范围457.8~531.0m/s。为了便于进行比较,试验中制作了9块钢筋混凝土靶,编号为RC-1~RC-9。基体混凝土按照C40配合比进行设计,实测标准抗压强度为48MPa,密度为2500kg/m3,泊松比为0.2。构造配筋,钢筋为Ф10mm的HPB235级钢,配筋率为0.26%,模型制作及养护均按照国家标准进行。
如西方国家最近研制的巨型钻地弹(MassiveOrdnancePenetrator)，长度达6m、重约13.6t，内部装药重达2.3t，能穿透厚度达60m的C35钢筋混凝土或40m的中等硬度岩石。
试验环境参数为:某一发弹重为3.27kg、弹长为320mm。被侵彻的混凝土板靶为D/d=1.2（D为板靶直径，d为板靶的厚度）一周用钢板固定，可以被认为数值模拟中的半无限板靶。该混凝土板靶可以与试验发射装置空气炮口形成一定的角度，为了得到弹体斜侵混凝土板靶时毁伤、破坏的一些参数。为我们以后数据建模计数时提供可靠的依据。混凝土板靶被固定在安全钢板壳体里，减少弹体撞击混凝土板靶时，混凝土的碎块飞溅出来毁伤试验设备，以及人员等以便提高试验的的安全性。该试验采用空气炮发射侵彻弹，在炮口和板靶入口处安装两对激光测速仪，为了得到弹体侵彻板靶时的速度。本次试验弹体的速度为131m/s。
应用某院自行研制的穿甲弹，该弹不装弹药时重为0.34±0.01kg(见图1)，对靶体进行中速(510m/s)和高速(850m/s)抗侵彻试验。
文献［8］中对弹丸侵彻混凝土目标进行了研究，弹质量约2.85kg，直径50.8mm，全长339mm，圆柱段长度232mm，头部CRH约5.16。
实验弹主要由壳体、模拟炸药和尾盖组成。弹重约8kg，长度约为450mm，头型系数为３，中段直径约为67mm，尾部直径约72mm，径厚比约为1:10，装填比约为１０％。
文献[4]中,SANDIA国家实验室采用83mm直径滑膛火炮将重量13kg的弹丸以不同的速度发射,侵彻具有不同弹靶颈比的混凝土靶板,对所得的过载曲线进行了对比分析。
徐文峥等采用100mm直径滑膛气体炮发射重量3kg、弹体杆长320mm、弹径45mm、CRH为6的卵形弹体，正侵彻直径0.5m、厚度0.8m的混凝土靶板，得到侵彻过载曲线如图2(a)所示。
如图1所示，混凝土靶体强度为23MPa，直径D=1830mm，长为1220mm；弹丸形状为尖卵形，其CRH=3.0，重为13kg，直径d=76.2mm，长为530.73mm，材料为4340Rc45高强度钢。弹丸认为是刚性的，忽略其在侵彻过程中的重损失和变形。
为了研究复合靶抗侵彻性能，本文采用两种弹头进行侵彻试验:1)12.7mm穿甲弹，其弹芯尖卵形头部曲率半径比值为3、直径为10.8mm，质量为30g，对均质装甲钢的侵彻威力约为30mm;2)1∶4.7底推式杆式模拟弹，即长杆弹，其直径为6mm，弹头长度13mm，质量为44.5g，对均质装甲钢的侵彻威力约为70mm．两种弹体的照片和详细尺寸如图1所示，其中长杆弹尾部设计成圆台状，以获得更好的飞行稳定性。
本文设计了一种薄壁侵彻结构弹，开展了8kg弹体在1020m/s和1200m/s速度下的侵靶实验，考核了弹体的结构强度和侵彻能力，结论如下：
小尺寸模拟弹直径为50mm，长度为416mm，重约3.6kg，弹体内装填模拟装药，如图３所示。弹体材料采用30CrMnSini2MoVE高强钢，热处理后的材料力学性能分别为：抗拉强度1680MPa，屈服强度1510Mpa，延伸率１４％，冲击功72J，断裂韧性112MPam1/2。
为了尽可能地提高弹体着靶速度,实验用弹直径为7mm,长径比分别是13.2,头部为截锥形,重量为22.8g(如图2所示)。材料采用35CrMnSiA,其密度为8.0g/cm3,屈服强度为1280MPa,伸长率为0.09,断面收缩率为0.40,硬度HRC为28~32。实验用弹体着速为0.9km/s~1.2km/s。
试验采用直径为Ф25mm、重230g的45钢实心半球头弹丸(如图1所示，其中左边两发为试验后状态，右边为试验前状态)以近520m/s的速度撞击混凝土靶板。靶板的尺寸为400mm×400mm×150mm，抗压强度为20MPa，抗拉强度为3MPa，碎石最大直径为10mm。发射装置采用Ф25mm火炮，试验布局如图2.用加速度传感器和应变传感器测如图3所示位置的力学信号。
试验采用直径为Ф25mm、重量230g的45钢实心半球头弹丸(如图1所示，其中左边两发为试验后状态，右边为试验前状态)以近520m/s的速度撞击混凝土靶板。靶板的尺寸为400mm×400mm×150mm，抗压强度为20MPa，抗拉强度为3MPa，碎石最大直径为10mm。发射装置采用Ф25mm火炮，试验布局如图2.用加速度传感器和应变传感器测如图3所示位置的力学信号。
实验弹主要由壳体、模拟炸药和尾盖组成。弹重约8kg，长度约为450mm，头型系数为３，中段直径约为67mm，尾部直径约72mm，径厚比约为1:10，装填比约为１０％。
对数值分析得到的4m混凝土靶板尺寸进行聚能装药侵彻实验,聚能装药结构与第3节所论述的一致.混凝土靶板的尺寸为长4m,宽4m,深度为2m,混凝土整体处于地面以下,混凝土底部垫有0.5m厚的沙石,混凝土的周边采用3层直径为10mm的钢筋抱箍.混凝土初凝之后,采用塑料布对浇灌好的混凝土靶板进行覆盖,防止表面水分蒸发.对其进行混凝土自然养护方法养护28天.按照C60高性能混凝土配合比进行浇筑,浇筑之后的混凝土靶板强度达到了62.8MPa.药型罩结构按照数值模拟设计尺寸进行加工.药型罩锥角为90°,壳体厚度为10mm,药型罩厚度为16mm,内部装药为B炸药,装药量为35.7kg,如图7所示.
文献［４］开展了半球头弹侵彻体积含量为0.0%,3.0%和6.0%钢纤维增强混凝土靶板实验．由于实验中只有一部分靶板被弹体贯穿，本文只研究靶板完全被贯穿的５个实验模型．其中Ａ组：弹体以568.8,645.8.806.7m/s的速度侵彻素混凝土；Ｂ组：弹体以586.7,929.9m/s的速度侵彻钢纤维体积含量为３．０％的钢纤维混凝土．所有靶板均为直径500mm，高250mm的圆柱体．外边界用钢板进行固结．弹体采用半球头脱壳尾翼稳定穿甲弹，长113mm，直径14.55mm，设计重290g．弹体垂直入射靶板．
试验中弹丸为标准Φ37mm硬芯半穿甲弹,弹头为平头锥形,弹长132mm,长径比3.57:1,平均重为0.695kg。弹丸材料为35GrMnSi,密度7850kg/m3,抗拉强度1620MPa,屈服应力1275MPa,硬度HB=241。试验中弹丸垂直入射靶体(弹体轴线与靶体法线的夹角为0°)。考虑弹丸着靶速度的影响,试验中每种弹速均通过试炮确定发射火药用量。
对2扇240mm厚的1320RPC平板防护门进行了2炮破片试验,每炮为2个破片。2个试件均被2个破片命中,但命中距离较近,均只产生1个弹坑。其中1个试件破片总重149.4g,着靶速度为840m/s,弹坑面积为340mm×270mm,侵彻深度分别为54mm和48mm,另外1个试件破片总重148.6g,着靶速度为955m/s,弹坑面积为430mm×270mm,侵彻深度分别为63、68mm。
钢筋混凝土斜侵彻试验采用57mm滑膛炮作为发射装置，采用激光测试弹体着靶速度。模拟试验弹体材料为35CrMnSiA，头部形状为正切卵形，弹长为456.4mm，弹径为57mm，长径比为1.81，弹重4.43kg。目标靶体为钢筋混凝土靶，根据弹速变化的范围，设计了2种厚度钢筋混凝土靶的尺寸，分别为1.6m×1.6m×0.6m和1.6m×1.6m×1.0m。为消除边界效应影响，靶板四周用3mm厚的钢板箍紧。靶体混凝土的抗压强度为35MPa，含筋率为2%，具体结构及配筋情况如图1所示。
钢筋混凝土斜侵彻试验采用57mm滑膛炮作为发射装置，采用激光测试弹体着靶速度。模拟试验弹体材料为35CrMnSiA，头部形状为正切卵形，弹长为456.4mm，弹径为57mm，长径比为1.81，弹重4.43kg。目标靶体为钢筋混凝土靶，根据弹速变化的范围，设计了2种厚度钢筋混凝土靶的尺寸，分别为1.6m×1.6m×0.6m和1.6m×1.6m×1.0m。为消除边界效应影响，靶板四周用3mm厚的钢板箍紧。靶体混凝土的抗压强度为35MPa，含筋率为2%，具体结构及配筋情况如图1所示。
为了尽可能地提高弹体着靶速度,实验用弹直径为7mm,长径比分别是13.2,头部为截锥形,重量为22.8g(如图2所示)。材料采用35CrMnSiA,其密度为8.0g/cm3,屈服强度为1280MPa,伸长率为0.09,断面收缩率为0.40,硬度HRC为28~32。实验用弹体着速为0.9km/s~1.2km/s。
试验采用直径为Ф25mm、重量230g的45钢实心半球头弹丸(如图1所示，其中左边两发为试验后状态，右边为试验前状态)以近520m/s的速度撞击混凝土靶板。靶板的尺寸为400mm×400mm×150mm，抗压强度为20MPa，抗拉强度为3MPa，碎石最大直径为10mm。发射装置采用Ф25mm火炮，试验布局如图2.用加速度传感器和应变传感器测如图3所示位置的力学信号。
对数值分析得到的4m混凝土靶板尺寸进行聚能装药侵彻实验,聚能装药结构与第3节所论述的一致.混凝土靶板的尺寸为长4m,宽4m,深度为2m,混凝土整体处于地面以下,混凝土底部垫有0.5m厚的沙石,混凝土的周边采用3层直径为10mm的钢筋抱箍.混凝土初凝之后,采用塑料布对浇灌好的混凝土靶板进行覆盖,防止表面水分蒸发.对其进行混凝土自然养护方法养护28天.按照C60高性能混凝土配合比进行浇筑,浇筑之后的混凝土靶板强度达到了62.8MPa.药型罩结构按照数值模拟设计尺寸进行加工.药型罩锥角为90°,壳体厚度为10mm,药型罩厚度为16mm,内部装药为B炸药,装药量为35.7kg,如图7所示.
小尺寸模拟弹直径为50mm，长度为416mm，质量约3.6kg，弹体内装填模拟装药，如图３所示。弹体材料采用30CrMnSini2MoVE高强钢，热处理后的材料力学性能分别为：抗拉强度1680MPa，屈服强度1510Mpa，延伸率１４％，冲击功72J，断裂韧性112MPam1/2。
文中采用了本单位相关钢筋混凝土斜侵彻试验的部分结果。试验中弹丸为Ф37mm硬芯半穿甲弹,弹长132mm,长径比3.57,平均重量为0.695kg。弹丸材料为35GrMnSiA,抗拉强度1620MPa,屈服应力1275MPa。考虑弹丸着靶速度的影响,试验中弹速范围457.8~531.0m/s。为了便于进行比较,试验中制作了9块钢筋混凝土靶,编号为RC-1~RC-9。基体混凝土按照C40配合比进行设计,实测标准抗压强度为48MPa,密度为2500kg/m3,泊松比为0.2。构造配筋,钢筋为Ф10mm的HPB235级钢,配筋率为0.26%,模型制作及养护均按照国家标准进行。
弹体为某航弹缩比弹,材料采用优质合金,加工时对弹体进行淬火处理,淬火后屈服强度为1310MPa。弹头卵形,弹径D:30mm,长径比5.7∶1,弹体空芯,壁厚2mm,内部填塞石蜡与钢珠混合物,并且头部稍重,尾部稍轻,以确保弹体在空中飞行时姿态稳定,弹体总重0.325kg,外形如图1所示。
文献[5]在Υ14.5mm弹道炮上对两种钢纤维混凝土材料共40个靶体进行了侵彻试验。其中B2组靶体(短纤维)20个,含长度9mm的钢纤维3%,fc=56MPa,抗压韧度R=0.81MPa;B3组靶体(长纤维)20个,含长度24mm的钢纤维3%,fc=72MPa,抗压韧度R=1.12MPa;动能弹丸钢芯直径12.5mm,卵形头部,重量为43g。
试验采用直径为Ф25mm、质量230g的45钢实心半球头弹丸(如图1所示，其中左边两发为试验后状态，右边为试验前状态)以近520m/s的速度撞击混凝土靶板。靶板的尺寸为400mm×400mm×150mm，抗压强度为20MPa，抗拉强度为3MPa，碎石最大直径为10mm。发射装置采用Ф25mm火炮，试验布局如图2.用加速度传感器和应变传感器测如图3所示位置的力学信号。
弹丸和靶板参数为:弹丸直径2r=100mm,弹丸头部曲率半径Ψ=4,弹丸质量m=25kg。混凝土材料参数:弹性模量E=26.1GPa,密度ρ0=2500kg/m3,标准圆柱体混凝土的单轴无侧限抗压强度fc=28MPa,抗剪强度Y=84MPa。钢筋材料参数:弹性模量Es=200GPa,密度ρs=7850kg/m3,屈服应力σs=500MPa。实验用多层配筋半无限钢筋混凝土靶板厚2000mm,配筋结构如图2所示。实验测试了弹丸以304m/s、310m/s、452m/s、495m/s、629m/s初速条件下侵彻钢筋混凝土过程中弹丸负加速度时间历程进行了测试。并对各初速下弹丸侵彻钢筋混凝土靶板进行了计算,结果列于表1。
文献［11］对弹丸侵彻多层混凝土目标的过载特性进行了研究，弹丸直径62mm，长260mm，头部圆弧半径200mm，重量3kg。攻击靶板为双层靶板，每层厚度为300mm，间隔距离为500mm，密度2400kg/m3，抗压强度为25MPa。
Φ35mm高速弹道炮发射能力为:满口径发射弹体重为0.55kg时，弹体初速≥1255m/s;次口径发射弹体重为0.15kg时，弹体初速≥1400m/s。
钢筋混凝土斜侵彻试验采用57mm滑膛炮作为发射装置，采用激光测试弹体着靶速度。模拟试验弹体材料为35CrMnSiA，头部形状为正切卵形，弹长为456.4mm，弹径为57mm，长径比为1.81，弹重4.43kg。目标靶体为钢筋混凝土靶，根据弹速变化的范围，设计了2种厚度钢筋混凝土靶的尺寸，分别为1.6m×1.6m×0.6m和1.6m×1.6m×1.0m。为消除边界效应影响，靶板四周用3mm厚的钢板箍紧。靶体混凝土的抗压强度为35MPa，含筋率为2%，具体结构及配筋情况如图1所示。
对2扇240mm厚的1320RPC平板防护门进行了2炮破片试验,每炮为2个破片。2个试件均被2个破片命中,但命中距离较近,均只产生1个弹坑。其中1个试件破片总重149.4g,着靶速度为840m/s,弹坑面积为340mm×270mm,侵彻深度分别为54mm和48mm,另外1个试件破片总重148.6g,着靶速度为955m/s,弹坑面积为430mm×270mm,侵彻深度分别为63、68mm。
对2扇240mm厚的1320RPC平板防护门进行了2炮破片试验,每炮为2个破片。2个试件均被2个破片命中,但命中距离较近,均只产生1个弹坑。其中1个试件破片总重149.4g,着靶速度为840m/s,弹坑面积为340mm×270mm,侵彻深度分别为54mm和48mm,另外1个试件破片总重148.6g,着靶速度为955m/s,弹坑面积为430mm×270mm,侵彻深度分别为63、68mm。
对2扇180mm厚的1320RPC平板防护门进行了2炮破片试验,每炮为2个破片。其中,1个试件有2个破片命中,产生2个弹坑,破片总质量99.6g,着靶速度为855m/s,弹坑面积分别为243mm×223mm和273mm×196mm,侵彻深度分别为50、54mm,另外1个试件也是2个破片命中,但2发命中位置较近,只产生1个弹坑,破片总质量99.7g,着靶速度为965m/s,弹坑面积为440mm×230mm,侵彻深度为53、49mm。
Φ35mm高速弹道炮发射能力为:满口径发射弹体重量为0.55kg时，弹体初速≥1255m/s;次口径发射弹体重量为0.15kg时，弹体初速≥1400m/s。
文献［8］中对弹丸侵彻混凝土目标进行了研究，弹重量约2.85kg，直径50.8mm，全长339mm，圆柱段长度232mm，头部CRH约5.16。
实验弹主要由壳体、模拟炸药和尾盖组成。弹重约8kg，长度约为450mm，头型系数为３，中段直径约为67mm，尾部直径约72mm，径厚比约为1:10，装填比约为１０％。
在100mm口径的火炮上，开展了８ｋｇ弹体高速侵彻钢筋混凝土靶实验，考核了弹体的结构强度和侵彻能力。结果表明：薄壁弹体高速侵彻钢筋混凝土靶板后结构完整，在1020m/s和1200m/s速度下具备穿透2.4m和2.8m钢筋混凝土靶的能力。
文献[4]中,SANDIA国家实验室采用83mm直径滑膛火炮将质量13kg的弹丸以不同的速度发射,侵彻具有不同弹靶颈比的混凝土靶板,对所得的过载曲线进行了对比分析。
射弹:半穿甲弹，弹体材料为淬火处理的45#钢，弹头为卵头实芯型，顶角24°,弹长152mm,长径比5:1，弹头长70mm，弹径30mm，弹质量0.543kg，抗拉强度为1100MPa，HRC硬度为39。弹体外形尺寸见图2。
为了分析某种结构助推钻地弹的侵彻效果，本文作者首先进行了无助推结构，即纯动能钻地弹侵彻试验，试验的基本状态为：弹丸重量为41.28kg，弹丸直径为125mm，要求弹丸着靶速度为560m/s，混凝土靶为C35的圆柱形素混凝土靶，靶面直径2.4m，长4m，靶体密度为2360kg/m3。试验中弹丸实际着靶速度为563m/s，锥形弹坑深度为499mm，侵彻深度为1507mm。
试验弹体头部材料为40Cr，弹尾材料为YL12，壳体按照2.1中工艺制备而成，内部无装填物，弹质量为1.86kg。采用圆柱体无筋混凝土作为靶体，靶体圆柱面外用3mm厚的铁皮箍紧，外形尺寸为Φ1.2m×0.2m和Φ1.2m×0.35m靶体各一块，实测混凝土标准试件的抗压强度为48MPa。
小尺寸模拟弹直径为50mm，长度为416mm，重量约3.6kg，弹体内装填模拟装药，如图３所示。弹体材料采用30CrMnSini2MoVE高强钢，热处理后的材料力学性能分别为：抗拉强度1680MPa，屈服强度1510Mpa，延伸率１４％，冲击功72J，断裂韧性112MPam1/2。
为研究混凝土靶板的抗侵彻性能，对长杆弹垂直侵彻混凝土靶板进行弹道试验。实验中靶板为直径500mm、高250mm的圆柱体，如图3所示，周边用厚度为1.4mm钢板围结加固。试验中选定一种脱壳尾翼稳定钻地弹作为模拟弹，如图4所示，其中弹芯由45#调质钢制成，热处理后的硬度为HRC36-38，弹头呈半球形，弹托由航空高强度铝合金制成，模拟弹总重290g，长113mm，直径14.5mm，弹芯重152g。
如图1所示，混凝土靶体强度为23MPa，直径D=1830mm，长为1220mm；弹丸形状为尖卵形，其CRH=3.0，质量为13kg，直径d=76.2mm，长为530.73mm，材料为4340Rc45高强度钢。弹丸认为是刚性的，忽略其在侵彻过程中的质量损失和变形。
试验采用φ35mm高速弹道炮作为发射设备，该炮次口径发射弹体重量为0.15kg时，弹体初速大于1500m/s；采用光电测速仪测量弹体速度，其测量速度的精度小于1%；利用高速摄像机和X光机拍摄弹体飞行姿态，整套发射及测试设备完全满足了高速动能弹侵彻试验的需要[3]，试验现场如图1所示。
文献[10]对弹丸垂直侵彻土壤混凝土复合介质进行了研究，弹丸直径为50mm，弹丸全长为302mm，圆柱部长为187mm，弹丸头部圆弧半径为300mm，重量为2.4kg。复合靶板第一层土壤的厚度为0．75m，第二层混凝土的厚度为0．5m，复合靶板的直径为1.2m，土壤的密度为1640kg/m3，弹性模量为120MPa，屈服极限为10MPa。第二层混凝土靶板密度为2600kg/m3，抗压强度为31.9Mpa，弹性模量为30GPa，泊松比为0.18。
文献［11］对弹丸侵彻多层混凝土目标的过载特性进行了研究，弹丸直径62mm，长260mm，头部圆弧半径200mm，重量3kg。攻击靶板为双层靶板，每层厚度为300mm，间隔距离为500mm，密度2400kg/m3，抗压强度为25MPa。
试验中弹丸为标准Φ37mm硬芯半穿甲弹,弹头为平头锥形,弹长132mm,长径比3.57:1,平均重量为0.695kg。弹丸材料为35GrMnSi,密度7850kg/m3,抗拉强度1620MPa,屈服应力1275MPa,硬度HB=241。试验中弹丸垂直入射靶体(弹体轴线与靶体法线的夹角为0°)。考虑弹丸着靶速度的影响,试验中每种弹速均通过试炮确定发射火药用量。
应用某院自行研制的穿甲弹，该弹不装弹药时质量为0.34±0.01kg(见图1)，对靶体进行中速(510m/s)和高速(850m/s)抗侵彻试验。
试验采用Q-25型弹道滑膛炮发射弹体，装置如图1所示。弹体为新型缩比钻地弹，弹体材料为DT300高强度合金钢，抗拉强度为1810MPa，内部装填物为高分子惰性材料，弹体直径25mm，长径比为6，弹壳壁厚与弹径比为0.15，弹体重量约340g，如图2所示。由于弹体强度高、抗变形能力强，在试验过程能保持较好的完整性，可以视为刚体。弹体速度在500m/s~850m/s区间，属于高速侵彻，1000m/s以上属于超高速侵彻。本文主要研究UHPC在高速侵彻范畴内的损伤破坏机理，因此试验过程中弹体的速度设计为500m/s和850m/s两个速度。通过装填不同火药用量，调整弹体侵彻速度。
本文开展的弹体侵彻C60高强度混凝土试验中采用的弹体与文献［9］开展的侵彻C35混凝土试验所用弹体相同。采用的弹体为空心结构弹，弹长为105mm，直径为15mm，壁厚为3.5mm，重量为100g，弹头形状为尖卵形，其弹尖顶部半径与直径的比值CＲH值为3，如图1所示。弹体材料为30CrMnSiNi2A高强度钢，屈服强度为1413MPa．弹体发射基于37mm口径弹道枪发射平台，采用尼龙弹托加底推结构的发射方案，控制弹体侵彻初速度在800～1400m/s范围内。
对数值分析得到的4m混凝土靶板尺寸进行聚能装药侵彻实验,聚能装药结构与第3节所论述的一致.混凝土靶板的尺寸为长4m,宽4m,深度为2m,混凝土整体处于地面以下,混凝土底部垫有0.5m厚的沙石,混凝土的周边采用3层直径为10mm的钢筋抱箍.混凝土初凝之后,采用塑料布对浇灌好的混凝土靶板进行覆盖,防止表面水分蒸发.对其进行混凝土自然养护方法养护28天.按照C60高性能混凝土配合比进行浇筑,浇筑之后的混凝土靶板强度达到了62.8MPa.药型罩结构按照数值模拟设计尺寸进行加工.药型罩锥角为90°,壳体厚度为10mm,药型罩厚度为16mm,内部装药为B炸药,装药量为35.7kg,如图7所示.
为了分析某种结构助推钻地弹的侵彻效果，本文作者首先进行了无助推结构，即纯动能钻地弹侵彻试验，试验的基本状态为：弹丸重量为41.28kg，弹丸直径为125mm，要求弹丸着靶速度为560m/s，混凝土靶为C35的圆柱形素混凝土靶，靶面直径2.4m，长4m，靶体密度为2360kg/m3。试验中弹丸实际着靶速度为563m/s，锥形弹坑深度为499mm，侵彻深度为1507mm。
实验弹体直径为10mm，弹长为70mm,CRH（弹体头部曲率半径与弹体直径之比）为４，质量为80g。弹体材料采用高强度钢35CrMnsiA，淬火后硬度ＨＲＣ为４５，弹体实物见图２。实验用的混凝土靶为C40混凝土靶，整个混凝土靶为圆柱形，参照钻地弹侵彻混凝土靶实验研究中采用的靶板设计标准：靶板直径取弹径的３０倍以上，此时可忽略靶板的边界效应。考虑射击精度弹着点与边界最小距离满足上述要求，将实验靶体的直径扩大为800mm。为了方便浇注混凝土靶且保证侵彻后靶体的完整性，靶板外围采用3mm厚的钢圈加固。养护后的靶体经过静态力学性能测试，混凝土靶的平均抗压强度为3.72MPa，混凝土实物如图２所示。
本文设计了一种薄壁侵彻结构弹，开展了8kg弹体在1020m/s和1200m/s速度下的侵靶实验，考核了弹体的结构强度和侵彻能力，结论如下：
弹体为某航弹缩比弹,材料采用优质合金,加工时对弹体进行淬火处理,淬火后屈服强度为1310MPa。弹头卵形,弹径D:30mm,长径比5.7∶1,弹体空芯,壁厚2mm,内部填塞石蜡与钢珠混合物,并且头部稍重,尾部稍轻,以确保弹体在空中飞行时姿态稳定,弹体总重0.325kg,外形如图1所示。
射弹:半穿甲弹，弹体材料为淬火处理的45#钢，弹头为卵头实芯型，顶角24°,弹长152mm,长径比5:1，弹头长70mm，弹径30mm，弹重0.543kg，抗拉强度为1100MPa，HRC硬度为39。弹体外形尺寸见图2。
实验弹体为60mm直径，弹长为300mm，长径比为5的杆式弹丸。侵彻战斗部重量约为4．15kg，弹体壳体材料为30CrMnSiNi2A，并经过淬火和回火热处理，热处理后的材料硬度HＲC为49～52，抗拉强度为1650MPa。弹丸头部形状为尖卵形，弹头曲率比CＲH(caliberradiushead)为3。为了达到设计的弹丸撞击速度，采用次口径发射技术，选用合理的弹托结构可以保证发射时弹托与炮膛内壁配合良好，弹体在膛内运动稳定并达到预期的出膛速度，且出炮后迅速与弹体脱离，不影响弹体的后续飞行，本研究采用的是尼龙材料整体式弹托，弹丸与弹托的装配图见图2。混凝土靶体为圆柱体，直径为1．8m(30倍弹径)，靶体侧面边界用8mm厚钢板箍紧，靶体厚度有0．6、0．8、1．0、1．4、1．6和1．8m(10～30倍弹径)。靶体为C40素混凝土靶，实测单轴无侧限抗压强度f'c=45．5MPa。
应用某院自行研制的穿甲弹，该弹不装弹药时重量为0.34±0.01kg(见图1)，对靶体进行中速(510m/s)和高速(850m/s)抗侵彻试验。
文中采用了本单位相关钢筋混凝土斜侵彻试验的部分结果。试验中弹丸为Ф37mm硬芯半穿甲弹,弹长132mm,长径比3.57,平均质量为0.695kg。弹丸材料为35GrMnSiA,抗拉强度1620MPa,屈服应力1275MPa。考虑弹丸着靶速度的影响,试验中弹速范围457.8~531.0m/s。为了便于进行比较,试验中制作了9块钢筋混凝土靶,编号为RC-1~RC-9。基体混凝土按照C40配合比进行设计,实测标准抗压强度为48MPa,密度为2500kg/m3,泊松比为0.2。构造配筋,钢筋为Ф10mm的HPB235级钢,配筋率为0.26%,模型制作及养护均按照国家标准进行。
弹体为某航弹缩比弹,材料采用优质合金,加工时对弹体进行淬火处理,淬火后屈服强度为1310MPa。弹头卵形,弹径D:30mm,长径比5.7∶1,弹体空芯,壁厚2mm,内部填塞石蜡与钢珠混合物,并且头部稍质量,尾部稍轻,以确保弹体在空中飞行时姿态稳定,弹体总质量0.325kg,外形如图1所示。
试验采用φ35mm高速弹道炮作为发射设备，该炮次口径发射弹体质量为0.15kg时，弹体初速大于1500m/s；采用光电测速仪测量弹体速度，其测量速度的精度小于1%；利用高速摄像机和X光机拍摄弹体飞行姿态，整套发射及测试设备完全满足了高速动能弹侵彻试验的需要[3]，试验现场如图1所示。
试验中弹丸为标准Φ37mm硬芯半穿甲弹,弹头为平头锥形,弹长132mm,长径比3.57:1,平均重量为0.695kg。弹丸材料为35GrMnSi,密度7850kg/m3,抗拉强度1620MPa,屈服应力1275MPa,硬度HB=241。试验中弹丸垂直入射靶体(弹体轴线与靶体法线的夹角为0°)。考虑弹丸着靶速度的影响,试验中每种弹速均通过试炮确定发射火药用量。
弹丸头部为卵形(弹形系数为3),长130mm,直径20mm,重0.250kg.靶体为混凝土材料,强度为76.6MPa.为了防止弹丸高速冲击作用造成混凝土靶体的过度破碎,靶体采用高和直径都相对较大的圆柱体,并用弧形钢板紧箍.
为了分析某种结构助推钻地弹的侵彻效果，本文作者首先进行了无助推结构，即纯动能钻地弹侵彻试验，试验的基本状态为：弹丸重为41.28kg，弹丸直径为125mm，要求弹丸着靶速度为560m/s，混凝土靶为C35的圆柱形素混凝土靶，靶面直径2.4m，长4m，靶体密度为2360kg/m3。试验中弹丸实际着靶速度为563m/s，锥形弹坑深度为499mm，侵彻深度为1507mm。
这里的实验弹就是上面设计的弹原型，头弹杆圆柱部分直径27mm，弹重16kg，弹丸材料为35CrMnSi，密度7850kg/m3。素混凝土靶体直径2.0m，厚0.8m，圆柱面箍有3mm厚钢圈。共制作混凝土靶体2块，实测混凝土无侧限抗压强度38MPa。弹丸采用口径为160mm的迫击炮炮发射，设计着靶速度大约为90m/s，垂直入射靶体。试验现场布置如图6。采用电子测时仪和铜丝网测速靶测定弹丸的初始速度，用高速录像机捕捉弹丸的命中速度、着靶姿态和弹丸侵入靶体的动态过程。同时观测了弹丸在靶体中的侵彻深度、弹坑的大小以及靶体的破坏现象等。
弹体为某航弹缩比弹,材料采用优质合金,加工时对弹体进行淬火处理,淬火后屈服强度为1310MPa。弹头卵形,弹径D:30mm,长径比5.7∶1,弹体空芯,壁厚2mm,内部填塞石蜡与钢珠混合物,并且头部稍重,尾部稍轻,以确保弹体在空中飞行时姿态稳定,弹体总重0.325kg,外形如图1所示。
实验采用的弹丸为Φ57mm的半穿甲弹,曲径比4.0,弹长456.4mm,弹重约为4.43kg,弹尾为张开式尾翼,材料为30CrMnSi。其中一发弹体内装有某单位研制的过载测试记录仪,对弹体的侵彻过载历程进行测试。混凝土靶板的抗压强度为35MPa,密度2600kg/m3。钢筋的密度为7850kg/m3,屈服应力为500MPa。浇注时严格按照GJB20419.2-98整体式钢筋混凝土工事顶盖的设计规范,按照1∶5的缩尺制作,卵石亦采用1∶5的缩比进行选用，靶板整体尺寸1600mm×1600mm×600mm。钢筋混凝土靶板四周用5mm厚的钢板箍紧。
图４为Ｐ３型和Ｐ４型两种弹体的实物图，其曲率半径分别为３和４，弹身直径均为10mm，长径比为７，弹体材料为35CrMnSi高强度合金钢，通过改变弹体内部开孔深度，确保弹体重量为80g。图５为混凝土靶的实物图，靶板直径为300mm，为弹径的30倍，因此可以忽略靶板的横向边界效应。为了方便浇注混凝土靶，并保证侵彻后靶体的完整性，靶板外围采用３ｍｍ厚的钢圈加固。弹体速度通过改变装药量控制，并通过锡箔纸和双通道测时仪进行测量，现场布置如图６所示。
为研究混凝土靶板的抗侵彻性能，对长杆弹垂直侵彻混凝土靶板进行弹道试验。实验中靶板为直径500mm、高250mm的圆柱体，如图3所示，周边用厚度为1.4mm钢板围结加固。试验中选定一种脱壳尾翼稳定钻地弹作为模拟弹，如图4所示，其中弹芯由45#调质钢制成，热处理后的硬度为HRC36-38，弹头呈半球形，弹托由航空高强度铝合金制成，模拟弹总重290g，长113mm，直径14.5mm，弹芯重152g。
试验弹芯和混凝土靶，如图2所示。钢芯直径为10mm，长径比为7，重约为50g。弹芯材料为高强度钢35CrMnSiA，经过热处理后洛氏硬度达到45，屈服强度为1500MPa左右。混凝土靶分别为中厚靶和薄靶，中厚混凝土靶直径为450mm，厚为200mm，薄靶长和宽为500mm，厚为100mm。混凝土中粗骨料为碎石，其中最大颗粒直径不能大于弹体直径，最大粒径为5mm；采用P042.5级普通硅酸盐水泥，水泥、砂子、碎石和水的重按1∶1.52∶3.02∶0.44配比，浇注时严格按照国军标整体式混凝土工事的设计规范，为方便混凝土靶的浇注及保证试验后靶体的完整性，圆柱形中厚混凝土靶采用3mm厚钢板进行加固。浇注过程中分半加工3个（总共6个）抗压试验样品，大小为150mm×150mm×150mm，浇注和养护标准与试验用靶体一致。养护一个月后的样品通过抗压性能测试，抗压强度达到C35要求。以14.5mm弹道枪作为发射平台进行弹体贯穿混凝土靶试验，如图3所示。枪口与混凝土靶的距离为5m，采用4/7樟药作为发射药，通过不同装药重控制着靶速度，采用锡箔靶和双通道测时仪计算弹体侵彻速度和剩余速度。
图４为Ｐ３型和Ｐ４型两种弹体的实物图，其曲率半径分别为３和４，弹身直径均为10mm，长径比为７，弹体材料为35CrMnSi高强度合金钢，通过改变弹体内部开孔深度，确保弹体质量为80g。图５为混凝土靶的实物图，靶板直径为300mm，为弹径的30倍，因此可以忽略靶板的横向边界效应。为了方便浇注混凝土靶，并保证侵彻后靶体的完整性，靶板外围采用３ｍｍ厚的钢圈加固。弹体速度通过改变装药量控制，并通过锡箔纸和双通道测时仪进行测量，现场布置如图６所示。
这里的实验弹就是上面设计的弹原型，头弹杆圆柱部分直径27mm，弹质量16kg，弹丸材料为35CrMnSi，密度7850kg/m3。素混凝土靶体直径2.0m，厚0.8m，圆柱面箍有3mm厚钢圈。共制作混凝土靶体2块，实测混凝土无侧限抗压强度38MPa。弹丸采用口径为160mm的迫击炮炮发射，设计着靶速度大约为90m/s，垂直入射靶体。试验现场布置如图6。采用电子测时仪和铜丝网测速靶测定弹丸的初始速度，用高速录像机捕捉弹丸的命中速度、着靶姿态和弹丸侵入靶体的动态过程。同时观测了弹丸在靶体中的侵彻深度、弹坑的大小以及靶体的破坏现象等。
徐文峥等采用100mm直径滑膛气体炮发射质量3kg、弹体杆长320mm、弹径45mm、CRH为6的卵形弹体，正侵彻直径0.5m、厚度0.8m的混凝土靶板，得到侵彻过载曲线如图2(a)所示。
文献[5]在Υ14.5mm弹道炮上对两种钢纤维混凝土材料共40个靶体进行了侵彻试验。其中B2组靶体(短纤维)20个,含长度9mm的钢纤维3%,fc=56MPa,抗压韧度R=0.81MPa;B3组靶体(长纤维)20个,含长度24mm的钢纤维3%,fc=72MPa,抗压韧度R=1.12MPa;动能弹丸钢芯直径12.5mm,卵形头部,重量为43g。
试验[4]中弹丸为标准Υ37mm硬芯半穿甲弹,弹头为平头锥形,弹长132mm,长径比3.57:1,平均重为0.695kg,弹丸材料为35GrMnSi。钢纤维混凝土实测轴心抗压强度fc=62MPa,密度ρi=2520kg/m3,抗压韧度R=0.73MPa。采用平直型钢纤维,平均长度20mm,长径比约为20,其体积率为2%。
弹体直径为100mm，长度为192mm，如图1所示，弹体质量为5.4kg，弹体材质为PCrNi3moV，屈服强度为835MPa，密度为7850kg/m3。
如西方国家最近研制的巨型钻地弹(MassiveOrdnancePenetrator)，长度达6m、质量约13.6t，内部装药质量达2.3t，能穿透厚度达60m的C35钢筋混凝土或40m的中等硬度岩石。
弹丸和靶板参数为:弹丸直径2r=100mm,头部曲率半径ψ=4,弹丸重m=25kg。混凝土材料参数:E=26.1GPa,ρ0=2500kg/m3,标准圆柱体混凝土的单轴无约束抗压强度fc=28MPa,抗剪强度Y=84MPa。钢筋材料参数:Es=200GPa,ρs=7850kg/m3,屈服应力σs=500MPa。实验中采用多层配筋半无限钢筋混凝土靶板,其配筋直径为5mm,网眼间距为80mm×80mm。
在100mm口径的火炮上，开展了８ｋｇ弹体高速侵彻钢筋混凝土靶实验，考核了弹体的结构强度和侵彻能力。结果表明：薄壁弹体高速侵彻钢筋混凝土靶板后结构完整，在1020m/s和1200m/s速度下具备穿透2.4m和2.8m钢筋混凝土靶的能力。
本文开展的弹体侵彻C60高强度混凝土试验中采用的弹体与文献［9］开展的侵彻C35混凝土试验所用弹体相同。采用的弹体为空心结构弹，弹长为105mm，直径为15mm，壁厚为3.5mm，重量为100g，弹头形状为尖卵形，其弹尖顶部半径与直径的比值CＲH值为3，如图1所示。弹体材料为30CrMnSiNi2A高强度钢，屈服强度为1413MPa．弹体发射基于37mm口径弹道枪发射平台，采用尼龙弹托加底推结构的发射方案，控制弹体侵彻初速度在800～1400m/s范围内。
文献[5]采用83mm直径滑膛火炮将重量13kg、弹长530.73mm、弹径76.2mm、CRH为3的弹丸以不同的速度发射，侵彻具有不同长径比的混凝土靶板，对所得的过载曲线进行了对比分析。这里选用SNL-02-02号试验结果作为参照分析对象与模型预测结果进行对比，结果如图1所示。此时的侵彻初速为332m/s，靶板直径和厚度分别为1.37m和1.52m。由图1可知，Forrestal等的理论模型和徐文峥等的所预测的不同侵彻阶段的过载量、过载持续时间和过载变化趋势与试验所得结果均吻合较好。同时，比较2种模型预测结果可以发现，徐文峥等的过载模型能够预测刚体过载基础上的振动叠加响应特性。
徐文峥等采用100mm直径滑膛气体炮发射重量3kg、弹体杆长320mm、弹径45mm、CRH为6的卵形弹体，正侵彻直径0.5m、厚度0.8m的混凝土靶板，得到侵彻过载曲线如图2(a)所示。
弹体直径为100mm，长度为192mm，如图1所示，弹体重为5.4kg，弹体材质为PCrNi3moV，屈服强度为835MPa，密度为7850kg/m3。
弹丸和靶板参数为:弹丸直径2r=100mm,头部曲率半径ψ=4,弹丸重量m=25kg。混凝土材料参数:E=26.1GPa,ρ0=2500kg/m3,标准圆柱体混凝土的单轴无约束抗压强度fc=28MPa,抗剪强度Y=84MPa。钢筋材料参数:Es=200GPa,ρs=7850kg/m3,屈服应力σs=500MPa。实验中采用多层配筋半无限钢筋混凝土靶板,其配筋直径为5mm,网眼间距为80mm×80mm。
本文试验设计的助推钻地弹上的助推装置能够在弹丸侵彻过程中提供很大的推力，并推动弹丸短时间内做变加速运动。试验的基本状态为：弹丸重为41.24kg，弹丸直径为125mm，要求弹丸着靶速度为560m/s，混凝土靶为C35的圆柱形素混凝土靶，靶面直径2.4m，长4m，靶体密度为2360kg/m3。试验中实际着靶速度为559m/s，锥形弹坑深度483mm，侵彻深度为1837mm。
试验弹芯和混凝土靶，如图2所示。钢芯直径为10mm，长径比为7，重量约为50g。弹芯材料为高强度钢35CrMnSiA，经过热处理后洛氏硬度达到45，屈服强度为1500MPa左右。混凝土靶分别为中厚靶和薄靶，中厚混凝土靶直径为450mm，厚为200mm，薄靶长和宽为500mm，厚为100mm。混凝土中粗骨料为碎石，其中最大颗粒直径不能大于弹体直径，最大粒径为5mm；采用P042.5级普通硅酸盐水泥，水泥、砂子、碎石和水的重量按1∶1.52∶3.02∶0.44配比，浇注时严格按照国军标整体式混凝土工事的设计规范，为方便混凝土靶的浇注及保证试验后靶体的完整性，圆柱形中厚混凝土靶采用3mm厚钢板进行加固。浇注过程中分半加工3个（总共6个）抗压试验样品，大小为150mm×150mm×150mm，浇注和养护标准与试验用靶体一致。养护一个月后的样品通过抗压性能测试，抗压强度达到C35要求。以14.5mm弹道枪作为发射平台进行弹体贯穿混凝土靶试验，如图3所示。枪口与混凝土靶的距离为5m，采用4/7樟药作为发射药，通过不同装药重量控制着靶速度，采用锡箔靶和双通道测时仪计算弹体侵彻速度和剩余速度。
对2扇120mm厚的1320RPC平板防护门进行了2炮破片试验,每炮为2个破片。其中,1个试件有2个破片命中,产生2个弹坑,破片总重99.6g,着靶速度为950m/s,弹坑面积分别为300mm×300mm和180mm×170mm,侵彻深度分别为65、63mm;另外1个试件只有1个破片命中,破片总重99.8g,着靶速度为897m/s,弹坑面积为372mm×229mm,侵彻深度为55mm。
文中采用了本单位相关钢筋混凝土斜侵彻试验的部分结果。试验中弹丸为Ф37mm硬芯半穿甲弹,弹长132mm,长径比3.57,平均重为0.695kg。弹丸材料为35GrMnSiA,抗拉强度1620MPa,屈服应力1275MPa。考虑弹丸着靶速度的影响,试验中弹速范围457.8~531.0m/s。为了便于进行比较,试验中制作了9块钢筋混凝土靶,编号为RC-1~RC-9。基体混凝土按照C40配合比进行设计,实测标准抗压强度为48MPa,密度为2500kg/m3,泊松比为0.2。构造配筋,钢筋为Ф10mm的HPB235级钢,配筋率为0.26%,模型制作及养护均按照国家标准进行。
为研究混凝土靶板的抗侵彻性能，对长杆弹垂直侵彻混凝土靶板进行弹道试验。实验中靶板为直径500mm、高250mm的圆柱体，如图3所示，周边用厚度为1.4mm钢板围结加固。试验中选定一种脱壳尾翼稳定钻地弹作为模拟弹，如图4所示，其中弹芯由45#调质钢制成，热处理后的硬度为HRC36-38，弹头呈半球形，弹托由航空高强度铝合金制成，模拟弹总重290g，长113mm，直径14.5mm，弹芯重152g。
文献［４］开展了半球头弹侵彻体积含量为0.0%,3.0%和6.0%钢纤维增强混凝土靶板实验．由于实验中只有一部分靶板被弹体贯穿，本文只研究靶板完全被贯穿的５个实验模型．其中Ａ组：弹体以568.8,645.8.806.7m/s的速度侵彻素混凝土；Ｂ组：弹体以586.7,929.9m/s的速度侵彻钢纤维体积含量为３．０％的钢纤维混凝土．所有靶板均为直径500mm，高250mm的圆柱体．外边界用钢板进行固结．弹体采用半球头脱壳尾翼稳定穿甲弹，长113mm，直径14.55mm，设计重量290g．弹体垂直入射靶板．
对2扇180mm厚的1320RPC平板防护门进行了2炮破片试验,每炮为2个破片。其中,1个试件有2个破片命中,产生2个弹坑,破片总重99.6g,着靶速度为855m/s,弹坑面积分别为243mm×223mm和273mm×196mm,侵彻深度分别为50、54mm,另外1个试件也是2个破片命中,但2发命中位置较近,只产生1个弹坑,破片总重99.7g,着靶速度为965m/s,弹坑面积为440mm×230mm,侵彻深度为53、49mm。
为了得到钢筋混凝土目标在动能弹高速冲击作用下的破坏数据，基于大口径发射平台进行了100mm口径卵形弹体高速侵彻钢筋混凝土靶体的实验，弹体重量为5.4kg，靶体尺寸分为2m×2m×1.25m和2m×2m×1.50m两种，混凝土抗压强度为50MPa，弹体侵彻速度为1345～1384m/s，实验获得了弹体的侵彻深度及钢筋混凝土靶体的破坏数据。
应用某院自行研制的穿甲弹，该弹不装弹药时重量为0.34±0.01kg(见图1)，对靶体进行中速(510m/s)和高速(850m/s)抗侵彻试验。
本文设计了一种薄壁侵彻结构弹，开展了8kg弹体在1020m/s和1200m/s速度下的侵靶实验，考核了弹体的结构强度和侵彻能力，结论如下：
在100mm口径的火炮上，开展了８ｋｇ弹体高速侵彻钢筋混凝土靶实验，考核了弹体的结构强度和侵彻能力。结果表明：薄壁弹体高速侵彻钢筋混凝土靶板后结构完整，在1020m/s和1200m/s速度下具备穿透2.4m和2.8m钢筋混凝土靶的能力。
弹丸头部为卵形(弹形系数为3),长130mm,直径20mm,重0.250kg.靶体为混凝土材料,强度为76.6MPa.为了防止弹丸高速冲击作用造成混凝土靶体的过度破碎,靶体采用高和直径都相对较大的圆柱体,并用弧形钢板紧箍.
试验弹丸直径12.7mm,长63mm,平均重量47.9g;弹丸内部有硬质钢芯,卵形头部,钢芯直径10.1mm,长53mm,平均重量30g(如图1所示)。弹丸钢芯材料为35GrMnSiA,密度7850kg/m3,抗拉强度1620MPa,屈服应力1275MPa,硬度HB=241(GB/T231.1–2002),伸长率δs=0.09,断面收缩率Χ=0.40。考虑弹丸着靶速度的影响,弹速范围为296.9m/s～848.4m/s。
弹丸头部呈卵形（弹形系数CRH=3），弹长120mm，直径20mm，其材料选用45#钢，热处理后屈服强度不小于355MPa，重约0.250kg。为保证弹丸在轻气炮内射弹定心和闭气效果，将弹丸安放在弹托上。弹托为高压聚乙稀材料制成的圆柱体，弹托长70mm，外径57mm。弹托中心有一深度50mm，内径约22mm的圆形孔洞，如图1所示。
文献[10]对弹丸垂直侵彻土壤混凝土复合介质进行了研究，弹丸直径为50mm，弹丸全长为302mm，圆柱部长为187mm，弹丸头部圆弧半径为300mm，质量为2.4kg。复合靶板第一层土壤的厚度为0．75m，第二层混凝土的厚度为0．5m，复合靶板的直径为1.2m，土壤的密度为1640kg/m3，弹性模量为120MPa，屈服极限为10MPa。第二层混凝土靶板密度为2600kg/m3，抗压强度为31.9Mpa，弹性模量为30GPa，泊松比为0.18。
试验弹丸直径12.7mm,长63mm,平均重47.9g;弹丸内部有硬质钢芯,卵形头部,钢芯直径10.1mm,长53mm,平均重30g(如图1所示)。弹丸钢芯材料为35GrMnSiA,密度7850kg/m3,抗拉强度1620MPa,屈服应力1275MPa,硬度HB=241(GB/T231.1–2002),伸长率δs=0.09,断面收缩率Χ=0.40。考虑弹丸着靶速度的影响,弹速范围为296.9m/s～848.4m/s。
实验采用的弹丸为Φ57mm的半穿甲弹,曲径比4.0,弹长456.4mm,弹重约为4.43kg,弹尾为张开式尾翼,材料为30CrMnSi。其中一发弹体内装有某单位研制的过载测试记录仪,对弹体的侵彻过载历程进行测试。混凝土靶板的抗压强度为35MPa,密度2600kg/m3。钢筋的密度为7850kg/m3,屈服应力为500MPa。浇注时严格按照GJB20419.2-98整体式钢筋混凝土工事顶盖的设计规范,按照1∶5的缩尺制作,卵石亦采用1∶5的缩比进行选用，靶板整体尺寸1600mm×1600mm×600mm。钢筋混凝土靶板四周用5mm厚的钢板箍紧。
文献[4]中,SANDIA国家实验室采用83mm直径滑膛火炮将重13kg的弹丸以不同的速度发射,侵彻具有不同弹靶颈比的混凝土靶板,对所得的过载曲线进行了对比分析。
钢筋混凝土斜侵彻试验采用57mm滑膛炮作为发射装置，采用激光测试弹体着靶速度。模拟试验弹体材料为35CrMnSiA，头部形状为正切卵形，弹长为456.4mm，弹径为57mm，长径比为1.81，弹质量4.43kg。目标靶体为钢筋混凝土靶，根据弹速变化的范围，设计了2种厚度钢筋混凝土靶的尺寸，分别为1.6m×1.6m×0.6m和1.6m×1.6m×1.0m。为消除边界效应影响，靶板四周用3mm厚的钢板箍紧。靶体混凝土的抗压强度为35MPa，含筋率为2%，具体结构及配筋情况如图1所示。
实验弹体直径为10mm，弹长为70mm,CRH（弹体头部曲率半径与弹体直径之比）为４，重量为80g。弹体材料采用高强度钢35CrMnsiA，淬火后硬度ＨＲＣ为４５，弹体实物见图２。实验用的混凝土靶为C40混凝土靶，整个混凝土靶为圆柱形，参照钻地弹侵彻混凝土靶实验研究中采用的靶板设计标准：靶板直径取弹径的３０倍以上，此时可忽略靶板的边界效应。考虑射击精度弹着点与边界最小距离满足上述要求，将实验靶体的直径扩大为800mm。为了方便浇注混凝土靶且保证侵彻后靶体的完整性，靶板外围采用3mm厚的钢圈加固。养护后的靶体经过静态力学性能测试，混凝土靶的平均抗压强度为3.72MPa，混凝土实物如图２所示。
文献［４］开展了半球头弹侵彻体积含量为0.0%,3.0%和6.0%钢纤维增强混凝土靶板实验．由于实验中只有一部分靶板被弹体贯穿，本文只研究靶板完全被贯穿的５个实验模型．其中Ａ组：弹体以568.8,645.8.806.7m/s的速度侵彻素混凝土；Ｂ组：弹体以586.7,929.9m/s的速度侵彻钢纤维体积含量为３．０％的钢纤维混凝土．所有靶板均为直径500mm，高250mm的圆柱体．外边界用钢板进行固结．弹体采用半球头脱壳尾翼稳定穿甲弹，长113mm，直径14.55mm，设计重量290g．弹体垂直入射靶板．
如图1所示，混凝土靶体强度为23MPa，直径D=1830mm，长为1220mm；弹丸形状为尖卵形，其CRH=3.0，重量为13kg，直径d=76.2mm，长为530.73mm，材料为4340Rc45高强度钢。弹丸认为是刚性的，忽略其在侵彻过程中的重量损失和变形。
弹丸头部呈卵形（弹形系数CRH=3），弹长120mm，直径20mm，其材料选用45#钢，热处理后屈服强度不小于355MPa，质量约0.250kg。为保证弹丸在轻气炮内射弹定心和闭气效果，将弹丸安放在弹托上。弹托为高压聚乙稀材料制成的圆柱体，弹托长70mm，外径57mm。弹托中心有一深度50mm，内径约22mm的圆形孔洞，如图1所示。
对2扇180mm厚的1320RPC平板防护门进行了2炮破片试验,每炮为2个破片。其中,1个试件有2个破片命中,产生2个弹坑,破片总重99.6g,着靶速度为855m/s,弹坑面积分别为243mm×223mm和273mm×196mm,侵彻深度分别为50、54mm,另外1个试件也是2个破片命中,但2发命中位置较近,只产生1个弹坑,破片总重99.7g,着靶速度为965m/s,弹坑面积为440mm×230mm,侵彻深度为53、49mm。
图４为Ｐ３型和Ｐ４型两种弹体的实物图，其曲率半径分别为３和４，弹身直径均为10mm，长径比为７，弹体材料为35CrMnSi高强度合金钢，通过改变弹体内部开孔深度，确保弹体重量为80g。图５为混凝土靶的实物图，靶板直径为300mm，为弹径的30倍，因此可以忽略靶板的横向边界效应。为了方便浇注混凝土靶，并保证侵彻后靶体的完整性，靶板外围采用３ｍｍ厚的钢圈加固。弹体速度通过改变装药量控制，并通过锡箔纸和双通道测时仪进行测量，现场布置如图６所示。
现场构筑了3块不同工艺形成的块石固结体靶体(靶体后设60cm厚砂层)，为便于比较，另浇筑了1块C40混凝土靶体，见图1。各靶体长4m，宽4m。注浆块石固结体靶厚3.0m，固结块石预制块及自密实固结块石靶厚均为1.5m，见图2;C40混凝土靶厚1.8m。采用直径290mm、重量250kg的半穿甲侵彻试验弹(见图3)，弹体材料为35CrMnSiA超高强合金钢，抗压强度达到1800MPa。使用平衡炮(见图4)发射弹体的方法，对上述各靶体进行正侵彻试验。
试验中弹丸为标准Φ37mm硬芯半穿甲弹,弹头为平头锥形,弹长132mm,长径比3.57:1,平均质量为0.695kg。弹丸材料为35GrMnSi,密度7850kg/m3,抗拉强度1620MPa,屈服应力1275MPa,硬度HB=241。试验中弹丸垂直入射靶体(弹体轴线与靶体法线的夹角为0°)。考虑弹丸着靶速度的影响,试验中每种弹速均通过试炮确定发射火药用量。
这里的实验弹就是上面设计的弹原型，头弹杆圆柱部分直径27mm，弹重16kg，弹丸材料为35CrMnSi，密度7850kg/m3。素混凝土靶体直径2.0m，厚0.8m，圆柱面箍有3mm厚钢圈。共制作混凝土靶体2块，实测混凝土无侧限抗压强度38MPa。弹丸采用口径为160mm的迫击炮炮发射，设计着靶速度大约为90m/s，垂直入射靶体。试验现场布置如图6。采用电子测时仪和铜丝网测速靶测定弹丸的初始速度，用高速录像机捕捉弹丸的命中速度、着靶姿态和弹丸侵入靶体的动态过程。同时观测了弹丸在靶体中的侵彻深度、弹坑的大小以及靶体的破坏现象等。
弹体直径为100mm，长度为192mm，如图1所示，弹体重量为5.4kg，弹体材质为PCrNi3moV，屈服强度为835MPa，密度为7850kg/m3。
试验环境参数为:某一发弹质量为3.27kg、弹长为320mm。被侵彻的混凝土板靶为D/d=1.2（D为板靶直径，d为板靶的厚度）一周用钢板固定，可以被认为数值模拟中的半无限板靶。该混凝土板靶可以与试验发射装置空气炮口形成一定的角度，为了得到弹体斜侵混凝土板靶时毁伤、破坏的一些参数。为我们以后数据建模计数时提供可靠的依据。混凝土板靶被固定在安全钢板壳体里，减少弹体撞击混凝土板靶时，混凝土的碎块飞溅出来毁伤试验设备，以及人员等以便提高试验的的安全性。该试验采用空气炮发射侵彻弹，在炮口和板靶入口处安装两对激光测速仪，为了得到弹体侵彻板靶时的速度。本次试验弹体的速度为131m/s。
为了尽可能地提高弹体着靶速度,实验用弹直径为7mm,长径比分别是13.2,头部为截锥形,质量为22.8g(如图2所示)。材料采用35CrMnSiA,其密度为8.0g/cm3,屈服强度为1280MPa,伸长率为0.09,断面收缩率为0.40,硬度HRC为28~32。实验用弹体着速为0.9km/s~1.2km/s。
试验弹丸直径12.7mm,长63mm,平均重量47.9g;弹丸内部有硬质钢芯,卵形头部,钢芯直径10.1mm,长53mm,平均重量30g(如图1所示)。弹丸钢芯材料为35GrMnSiA,密度7850kg/m3,抗拉强度1620MPa,屈服应力1275MPa,硬度HB=241(GB/T231.1–2002),伸长率δs=0.09,断面收缩率Χ=0.40。考虑弹丸着靶速度的影响,弹速范围为296.9m/s～848.4m/s。
对2扇180mm厚的1320RPC平板防护门进行了2炮破片试验,每炮为2个破片。其中,1个试件有2个破片命中,产生2个弹坑,破片总重99.6g,着靶速度为855m/s,弹坑面积分别为243mm×223mm和273mm×196mm,侵彻深度分别为50、54mm,另外1个试件也是2个破片命中,但2发命中位置较近,只产生1个弹坑,破片总重99.7g,着靶速度为965m/s,弹坑面积为440mm×230mm,侵彻深度为53、49mm。
实验采用的弹丸为Φ57mm的半穿甲弹,曲径比4.0,弹长456.4mm,弹质量约为4.43kg,弹尾为张开式尾翼,材料为30CrMnSi。其中一发弹体内装有某单位研制的过载测试记录仪,对弹体的侵彻过载历程进行测试。混凝土靶板的抗压强度为35MPa,密度2600kg/m3。钢筋的密度为7850kg/m3,屈服应力为500MPa。浇注时严格按照GJB20419.2-98整体式钢筋混凝土工事顶盖的设计规范,按照1∶5的缩尺制作,卵石亦采用1∶5的缩比进行选用，靶板整体尺寸1600mm×1600mm×600mm。钢筋混凝土靶板四周用5mm厚的钢板箍紧。
为了研究复合靶抗侵彻性能，本文采用两种弹头进行侵彻试验:1)12.7mm穿甲弹，其弹芯尖卵形头部曲率半径比值为3、直径为10.8mm，重量为30g，对均质装甲钢的侵彻威力约为30mm;2)1∶4.7底推式杆式模拟弹，即长杆弹，其直径为6mm，弹头长度13mm，重量为44.5g，对均质装甲钢的侵彻威力约为70mm．两种弹体的照片和详细尺寸如图1所示，其中长杆弹尾部设计成圆台状，以获得更好的飞行稳定性。
参考王浩等人研究经验，综合各方面因素后，动能弹的直径选为30mm，弹丸侵彻主体段以某钻地弹进行缩比，弹丸头部长36mm，侵彻部分总长147mm，重为0.57kg，弹丸着靶速度控制在600m/s附近，实验采用57mm滑膛火炮作为发射平台，混凝土靶体选择C30标号，侵彻后动能弹留在靶体内。
文献［11］对弹丸侵彻多层混凝土目标的过载特性进行了研究，弹丸直径62mm，长260mm，头部圆弧半径200mm，质量3kg。攻击靶板为双层靶板，每层厚度为300mm，间隔距离为500mm，密度2400kg/m3，抗压强度为25MPa。
试验采用Q-25型弹道滑膛炮发射弹体，装置如图1所示。弹体为新型缩比钻地弹，弹体材料为DT300高强度合金钢，抗拉强度为1810MPa，内部装填物为高分子惰性材料，弹体直径25mm，长径比为6，弹壳壁厚与弹径比为0.15，弹体重量约340g，如图2所示。由于弹体强度高、抗变形能力强，在试验过程能保持较好的完整性，可以视为刚体。弹体速度在500m/s~850m/s区间，属于高速侵彻，1000m/s以上属于超高速侵彻。本文主要研究UHPC在高速侵彻范畴内的损伤破坏机理，因此试验过程中弹体的速度设计为500m/s和850m/s两个速度。通过装填不同火药用量，调整弹体侵彻速度。
文献［8］中对弹丸侵彻混凝土目标进行了研究，弹重约2.85kg，直径50.8mm，全长339mm，圆柱段长度232mm，头部CRH约5.16。
弹丸头部呈卵形（弹形系数CRH=3），弹长120mm，直径20mm，其材料选用45#钢，热处理后屈服强度不小于355MPa，重约0.250kg。为保证弹丸在轻气炮内射弹定心和闭气效果，将弹丸安放在弹托上。弹托为高压聚乙稀材料制成的圆柱体，弹托长70mm，外径57mm。弹托中心有一深度50mm，内径约22mm的圆形孔洞，如图1所示。
试验环境参数为:某一发弹重为3.27kg、弹长为320mm。被侵彻的混凝土板靶为D/d=1.2（D为板靶直径，d为板靶的厚度）一周用钢板固定，可以被认为数值模拟中的半无限板靶。该混凝土板靶可以与试验发射装置空气炮口形成一定的角度，为了得到弹体斜侵混凝土板靶时毁伤、破坏的一些参数。为我们以后数据建模计数时提供可靠的依据。混凝土板靶被固定在安全钢板壳体里，减少弹体撞击混凝土板靶时，混凝土的碎块飞溅出来毁伤试验设备，以及人员等以便提高试验的的安全性。该试验采用空气炮发射侵彻弹，在炮口和板靶入口处安装两对激光测速仪，为了得到弹体侵彻板靶时的速度。本次试验弹体的速度为131m/s。
现场构筑了3块不同工艺形成的块石固结体靶体(靶体后设60cm厚砂层)，为便于比较，另浇筑了1块C40混凝土靶体，见图1。各靶体长4m，宽4m。注浆块石固结体靶厚3.0m，固结块石预制块及自密实固结块石靶厚均为1.5m，见图2;C40混凝土靶厚1.8m。采用直径290mm、重量250kg的半穿甲侵彻试验弹(见图3)，弹体材料为35CrMnSiA超高强合金钢，抗压强度达到1800MPa。使用平衡炮(见图4)发射弹体的方法，对上述各靶体进行正侵彻试验。